## 行事一覧
社団法人 軽金属学会
第１０８回春期大会プログラム
会期 | ： 平成１７年５月１３日（金）～１５日（日）
大会会場 | ： 豊橋技術科学大学 （愛知県豊橋市天伯町雲雀ヶ丘1-1） 事務局携帯電話 090-4701-3658
懇親会会場 | ： ホテル日航豊橋 （愛知県豊橋市藤沢町141 電話 0532-48-3131）
講演セッション・行事一覧
第１日目 ： 平成１７年５月１４日（土）
| 第１会場 | 第２会場 | 第３会場 | 第４会場 | 第５会場 | 第６会場 | 第７会場
| Ａ１－１０１ | Ａ１－２０１ | Ａ１－３０１ | Ａ２－１０１ | Ａ２－２０１ | Ａ２－３０１ | Ａ－１０９
9:00～10:20 | マグネシウム１ | ﾃｰﾏｾｯｼｮﾝ「自動車用アルミニウム合金のプロセス，組織，特性」１ | 超塑性・高温変形 | 鋳造凝固１ | 複合材料１ | ﾃｰﾏｾｯｼｮﾝ「アルミニウム合金の強度・破壊特性の評価」１ | 表面処理１
| 座長 鎌土重晴 | 座長 小松原俊雄 | 座長 小山克己 | 座長 宇都秀之 | 座長 佐々木元 | 座長 松田眞一 | 座長 難波江元広
| 講演 1～4 | 講演 26～29 | 講演 43～46 | 講演 69～72 | 講演 91,92,94 | 講演 117～120 | 講演 135～138
10:20～10:30 | bar: 第１会場 to 第７会場
10:30～12:10 | マグネシウム２ | ﾃｰﾏｾｯｼｮﾝ「自動車用アルミニウム合金のプロセス，組織，特性」２ | チタン | 鋳造凝固２ | 複合材料２ | ﾃｰﾏｾｯｼｮﾝ「アルミニウム合金の強度・破壊特性の評価」２ | 表面処理２
| 座長 黒木康徳 | 座長 伊藤吾朗 | 座長 高山善匡 | 座長 羽賀俊雄 | 座長 山縣 裕 | 座長 中山栄浩 | 座長 世利修美
| 講演 5～9 | 講演 30～32 | 講演 47～51 | 講演 73～77 | 講演 95～99 | 講演 121～125 | 講演 139～143
12:10～13:10 | bar: 第１会場 to 第７会場
13:10～14:10 | 第１会場: ポスターセッション （学生ホール）
14:10～14:20 | bar: 第１会場 to 第７会場
14:20～15:20 | 第１会場: 定時総会・表彰式 （A-101）
15:20～15:30 | bar: 第１会場 to 第７会場
15:30～16:30 | 第１会場: 軽金属学会賞受賞講演「摩擦熱応用接合技術」（仮題） 日本大学生産工学部 教授 時末 光 （A-101）
16:30～16:40 | bar: 第１会場 to 第７会場
16:40～17:40 | 第１会場: 特別講演＜市民フォーラム＞「ものづくりの世界でなぜ179年 ヤマサちくわ は生き残っているか」 ヤマサちくわ㈱ 取締役社長・商工会議所会頭 佐藤元彦氏 （A-101）
17:40～18:30 | bar: 第１会場 to 第７会場
18:30～20:30 | 第１会場: 会員懇親会 （ホテル日航豊橋）
第２日目 ： 平成１７年５月１５日（日）
| 第１会場 | 第２会場 | 第３会場 | 第４会場 | 第５会場 | 第６会場 | 第７会場
| Ａ１－１０１ | Ａ１－２０１ | Ａ１－３０１ | Ａ２－１０１ | Ａ２－２０１ | Ａ２－３０１ | Ａ－１０９
9:00～10:20 | マグネシウム３ | ﾃｰﾏｾｯｼｮﾝ「自動車用アルミニウム合金のプロセス，組織，特性」３ | 切削加工／ 接着・接合１ | 鋳造凝固３ | 熱処理・組織制御１ | ﾃｰﾏｾｯｼｮﾝ「ゼロエミッション・アルミニウム・マスフローシステムの構築」１ | 表面処理３
| 座長 河村能人 | 座長 櫻井健夫 | 座長 朝比奈敏勝 | 座長 手塚裕康 | 座長 関 史江 | 座長 熊井真次 | 座長 日野 実
| 講演 10～13 | 講演 33～36 | 講演 52～55 | 講演 78～81 | 講演 100～103 | 講演 126～128 | 講演 144～147
10:20～10:30 | bar: 第１会場 to 第７会場
10:30～12:10 | マグネシウム４ | ﾃｰﾏｾｯｼｮﾝ「自動車用アルミニウム合金のプロセス，組織，特性」４ | 接着・接合２ | 粉末冶金 | 熱処理・組織制御２ | ﾃｰﾏｾｯｼｮﾝ「ゼロエミッション・アルミニウム・マスフローシステムの構築」２ | 表面処理４／ 腐食・応力腐食
| 座長 勝田基嗣 | 座長 中井 学 | 座長 篠田 剛 | 座長 会田哲夫 | 座長 森山 勉 | 座長 大谷 眞 | 座長 山本厚之
| 講演 14～18 | 講演 37～39 | 講演 56～60 | 講演 82～86 | 講演 104～108 | 講演 129～131 | 講演 148～151
12:10～13:10 | bar: 第１会場 to 第７会場
13:10～14:30 | マグネシウム５ | ﾃｰﾏｾｯｼｮﾝ「自動車用アルミニウム合金のプロセス，組織，特性」５ | 接着・接合３ | 力学的性質／ 疲労・破壊 | 分析・測定／ 状態図・相分離１ | ﾃｰﾏｾｯｼｮﾝ「ゼロエミッション・アルミニウム・マスフローシステムの構築」３ | 塑性加工１
| 座長 附田之欣 | 座長 堀川敬太郎 | 座長 橋本武典 | 座長 堀川 宏 | 座長 戸次洋一郎 | 座長 長村光造 | 座長 船見国男
| 講演 19～22 | 講演 40～42 | 講演 61～64 | 講演 87～90 | 講演 109～112 | 講演 132～134 | 講演 152～155
14:30～14:40 | bar: 第１会場 to 第７会場
14:40～16:00 | 第１会場: マグネシウム６; 第３会場: 接着・接合４; 第５会場: 状態図・相分離２; 第７会場: 塑性加工２
| 座長 三浦博己 |  | 座長 堀 久司 |  | 座長 松田健二 |  | 座長 浜野秀光
| 講演 23～25 |  | 講演 65～68 |  | 講演 113～116 |  | 講演 156～159

## 講演題目一覧
第１日目 ： 平成１７年５月１４日（土）
| 第１会場（Ａ１－１０１） 9:00～10:20 |  | 第２会場（Ａ１－２０１） 9:00～10:20 |  | 第３会場（Ａ１－３０１） 9:00～10:20 |  | 第４会場（Ａ２－１０１） 9:00～10:20
| マグネシウム１ | ﾃｰﾏｾｯｼｮﾝ「自動車用アルミニウム合金のプロセス，組織，特性」１ |  |  | 超塑性・高温変形 |  | 鋳造凝固１
| 座長 鎌土重晴（長岡技科大） |  | 座長 小松原俊雄（古河スカイ） |  | 座長 小山克己（古河スカイ） |  | 座長 宇都秀之（住友軽金属）
1 | 竪型半連続鋳造によるCa添加AZ系マグネシウム合金ビレットの組織と特性 ／ 三協アルミ 山下友一，○清水和紀，向山 準 | 26 | 6000系アルミニウム合金のCCB/時効による組織制御と疲労破壊特性 ／ 宇都宮大 ○高山善匡，(院)今西大介，加藤 一，渡部英男 | 43 | 5182アルミニウム合金の高温延性. ／ 芝浦工大 ○(院)村上忠之，村上雅人，大塚正久，新日鐵 菊池正夫 | 69 | 高速双ロールキャストした6022アルミニウム合金板の中央欠陥に及ぼす結晶粒径の影響 ／ 東京工大 ○鈴木健太，熊井真次，大阪工大 羽賀俊雄
2 | Ca添加マグネシウム合金の鋳造組織と溶体化挙動 ／ 大同特殊鋼 ○鈴木寿穂 | 27 | 曲げ変形によるAl-Mg-Si合金T4板材の粒界破壊の観察 ／ 茨城大 ○(院)鈴木俊亮，(学)塚原広充，伊藤吾朗，伊藤伸英 | 44 | 5083アルミニウム合金の超塑性成形シミュレーション ／ 古河スカイ ○久保田和利，田形 勉 | 70 | 高速双ロールキャストAl-Mg-Si合金に及ぼすFeの影響 ／ 大阪工大 ○羽賀俊雄，(院)井川雅章，(学)大濱徳也，(学)出口 要，東京工大 熊井真次，鈴木健太
3 | 引抜き加工されたマグネシウム合金の機械的特性 ／ 住友電工 ○大石幸広，森 宏治，河部 望 | 28 | 双ロール式鋳造圧延法によるAl-Mg-Si合金板の曲げ加工性 ／ 住友軽金属 ○上田 薫，浅野峰生，箕田 正，渋江和久 | 45 | 金属基複合材料を部分クラッドしたアルミニウム複合板の超塑性 ／ 名古屋市工研 ○児島澄人 ，名古屋大 石川孝司 | 71 | 高速双ロールキャスターにおけるロール材質とノズルの検討 ／ 大阪工大 ○羽賀俊雄，(院)井川雅章，(学)斎藤裕樹，(学)香呂圭昭，東京工大 熊井真次，鈴木健太
4 | Ca添加AZ31マグネシウム合金鍛造材の機械的性質 ／ 日本製鋼 ○附田之欣，斑目広和，山口 毅，斉藤 研 | 29 | Al-Mg-Si系TRC板の表面品質に及ぼす中心線偏析の影響 ／ 住友軽金属 ○江崎宏樹，箕田 正，上田 薫，渡辺良夫 | 46 | ECAP加工によるMg-8%Li合金の超塑性特性の向上 ／ 富山大 ○古井光明，南ｶﾘﾌｫﾙﾆｱ大 Cheng Xu，T.G.Langdon，富山大 穴田 博 | 72 | 半溶融加工によって作製したAl-Al3Fe傾斜機能材料の組織と硬さ分布 ／ 信州大 ○渡辺義見，(院)松田公一，鹿児島大 (院)山際和久，福井泰好，シェフィールド大 P.Kapranos
休憩
| 第１会場（Ａ１－１０１） 10:30～12:10 |  | 第２会場（Ａ１－２０１） 10:30～11:50 |  | 第３会場（Ａ１－３０１） 10:30～12:10 |  | 第４会場（Ａ２－１０１） 10:30～12:10
| マグネシウム２ | ﾃｰﾏｾｯｼｮﾝ「自動車用アルミニウム合金のプロセス，組織，特性」２ |  |  | チタン |  | 鋳造凝固２
| 座長 黒木康徳（石川島播磨重工） |  | 座長 伊藤吾朗（茨城大） |  | 座長 高山善匡（宇都宮大） |  | 座長 羽賀俊雄（大阪工大）
5 | マグネシウム合金チップ押出材におけるチップサイズと固化条件の影響 ／ 日本製鋼 ○山口 毅，附田之欣，斉藤 研，熊本大 河村能人 | 30 | Al-Mg-Si系合金板の成形性に及ぼす接合方法の影響 ／ 住友軽金属 ○浅野峰生，宇都秀之，田中晃二，前田興一，熊谷正樹，渋江和久 | 47 | 純チタン板材およびTiNコーティングした板材における表面性状の評価方法 ／ 拓大院(研) ○米原牧子，拓殖大 (学)安永将浩，拓殖大学 木原幸一郎，職能開大 磯野宏秋，拓殖大学 杉林俊雄，東京大 井形直弘 | 73 | A357アルミニウム合金の抵抗加熱半溶融鍛造組織 ／ 豊橋技科大 ○牧清二郎，(院)柴田浩臣，森謙一郎，新東工業 牧野泰育
6 | 圧延接合により作製したTiクラッドAZ31マグネシウム合金板の集合組織と機械的性質 ／ 大阪府立大 ○井上博史，(学)藪中博文，NEOMAXマテリア 石尾雅昭，大阪府立大 高杉隆幸 | 31 | ハイサイクルブロー成形用Al-Mg系合金板の開発 ／ 本田技研 ○風間 仁，本田ｴﾝｼﾞﾆｱﾘﾝｸﾞ 中尾敬一郎，新日鐵 高田 健，古河スカイ 野口 修 | 48 | Ti-Cr-Fe-Al合金の相構成と熱処理挙動に及ぼす鉄置換率の影響 ／ 関西大 ○池田勝彦，(学)水谷亮資 | 74 | ＡＣ4Ｃアルミニウム合金ねじり加工材の半溶融温度とα相の球状化 ／ 富山大 ○(院)杉江範久，古井光明，穴田 博
7 | AZ31合金板のクロス圧延による機械的性質および集合組織の変化 ／ 日本大 ○(院)鮫島北斗，勝田基嗣 | 32 | 【基調講演】 自動車部品におけるアルミニウム展伸材の低コスト適用技術 本田ｴﾝｼﾞﾆｱﾘﾝｸﾞ ○山本大介 本田技研 福地文亮，林 登 | 49 | MIMにより作製された生体用α +β型チタン合金の力学的特性 ／ 豊橋技科大 ○(院)大仲一真，新家光雄，赤堀俊和，戸田裕之，浜松工技セ 佐藤憲治，伊藤芳典，テイボー 小澤知巳 | 75 | AZ31Bマグネシウム合金のセミソリッド鋳造による薄板の作製 ／ 千葉工大 ○城戸太司，茂木徹一
8 | Mg-6～9%Al-0.5～1%Zn合金押出し板材の組織と引張特性 ／ 長岡技科大 (院)新井啓太，(院)吉田 雄，○鎌土重晴，小島 陽，富山大学 高辻則夫，松木賢司，三協アルミ 村井 勉，日産自動車 板倉浩二 |  |  | 50 | 種々の疲労条件下における生体用β型チタン合金の疲労特性 ／ 豊橋技科大 ○赤堀俊和，新家光雄，戸田裕之，愛知学院大 福井壽男，大同特殊鋼 小川道治 | 76 | 押出プロセスによるAC4CHアルミニウム合金のレオキャスト ／ 富山大 (院)大能誠志，富山県立大 ○上谷保裕，富山合金 高木英俊，富山大 松田健二，池野 進
9 | Ｐ/Ｍ法によるMg-C系複合材料の減衰能特性 ／ 日本大 ○(院)原田大一郎，金子純一，菅又 信，久保田正広 |  |  | 51 | その場X線回折を用いた生体用β型チタン合金の変形挙動解析 ／ 豊橋技科大 ○(院)坂口信人，新家光雄，赤堀俊和，戸田裕之 | 77 | 7075アルミニウム合金の半凝固押出加工 ／ 富山大 ○(院)長田良太郎，富山県立大 上谷保裕，富山合金 高木英俊，富山大 松田健二，池野 進
第１日目 ： 平成１７年５月１４日（土）
| 第５会場（Ａ２－２０１） 9:20～10:20 |  | 第６会場（Ａ２－３０１） 9:00～10:20 |  | 第７会場（Ａ－１０９） 9:00～10:20
| 複合材料１ | ﾃｰﾏｾｯｼｮﾝ「アルミニウム合金の強度・破壊特性の評価」１ |  |  | 表面処理１
| 座長 佐々木元（広島大） |  | 座長 松田眞一（住友軽金属） |  | 座長 難波江元広（古河スカイ）
|  | 117 | 5083アルミニウム合金における塑性不安定とひずみ模様 ／ 山梨大 ○(院)野村享平，(院)縣 嵩，中山栄浩 | 135 | アルミニウム合金のめっき欠陥に及ぼす不純物元素の影響 ／ 神戸製鋼 ○加藤良則，梅田秀俊
91 | 切削屑を原料としたポーラスアルミニウムのプリカーサ成形方法の検討 ／ 名古屋大 ○(院)津田智司，小橋 眞，金武直幸 | 118 | 6063アルミニウム合金の引張性質に及ぼす２段時効処理と加工の影響 ／ 山梨大 ○(院)島津秀昭，(学)雨宮義隆，(院)中西茂紀，中山栄浩 | 136 | アルミニウム合金への無電解ニッケル-リンめっきと密着強度評価 ／ 岡山工技セ ○村上浩二，日野 実，平松 実，京都大 長村光造，岡山理科大 金谷輝人
92 | ポーラスアルミニウムの発泡特性に及ぼす加熱温度と時間の影響 ／ 名古屋大 ○(院)太田真立，小橋 眞，金武直幸 | 119 | 展伸材アルミニウム合金における靭性値と破面変形量に及ぼす負荷速度の影響 ／ 豊橋技科大 ○(院)向山友彦，大阪教育大 山本 勇，豊橋技科大 小林俊郎，新家光雄，戸田裕之，赤堀俊和 | 137 | 電気めっき法によるアルミニウム上へのCu-Sn合金の電析プロセス ／ 近畿大 藤野隆由，○(院)長崎雅史
94 | TiC&Tiハイブリット強化マグネシウム複合材料の圧縮特性 ／ 名古屋大 ○(院)梶田泰志，小橋 眞，金武直幸 | 120 | アルミニウム合金材料の引裂靭性に及ぼすミクロ組織の影響 ／ 東京工大 ○熊井真次 | 138 | 電気めっき法によるアルミニウム上へのV2O5の固定化 ／ 近畿大 藤野隆由，○(院)小木曽元洋
休憩
| 第５会場（Ａ２－２０１） 10:30～12:10 |  | 第６会場（Ａ２－３０１） 10:30～12:10 |  | 第７会場（Ａ－１０９） 10:30～12:10
| 複合材料２ | ﾃｰﾏｾｯｼｮﾝ「アルミニウム合金の強度・破壊特性の評価」２ |  |  | 表面処理２
| 座長 山縣 裕（ヤマハ発動機） |  | 座長 中山栄浩（山梨大） |  | 座長 世利修美（室蘭工大）
95 | ホウ化物粒子を分散させたAl-Mg-Si合金の組織観察 ／ 富山大 ○(院)佐伯知昭，松田健二，富山県立大 上谷保裕，富山大 池野 進 | 121 | 放射光CT像のミクロ組織追跡による内部歪評価とその画像ベースFEM解析による検証 ／ 豊橋技科大 ○戸田裕之，大垣智巳，JASRI 上杉健太朗，豊橋技科大 小林俊郎，新家光雄，赤堀俊和，神戸製鋼 槙井浩一，有賀康博 | 139 | プレコートフィン材の皮膜特性におけるノンクロメート皮膜の影響 ／ 古河スカイ ○佐藤隆宏，小林美智男，倉田正裕
96 | アルミニウム複合材料の無加圧浸透法における反応熱の効果とメカニズム ／ 名古屋大 ○(院)平子 優，小橋 眞，金武直幸 | 122 | アルミニウムの粒界破壊に関する第一原理計算 ／ 大阪府立大 (院)上杉徳照，○東 健司 | 140 | プレコート材の光学特性と一般特性に及ぼす塗膜中への添加物の影響 ／ 古河スカイ ○前園利樹，齋藤正次
97 | 金属繊維プリフォーム中への溶融アルミニウム合金の含浸挙動 ／ 広島大、広島産科研 ○佐々木元，広島大 (院)崔 龍範，広島産科研 藤井敏男，広島大、広島産科研 松木一弘，柳澤 平 | 123 | 発泡アルミニウムの衝撃変形特性 ／ 京都大 ○小川欽也 | 141 | プレコート材の加工特性に及ぼす塗膜物性と塗膜密着性の影響（２） ／ 古河スカイ ○太田 優，前園利樹，齋藤正次
98 | ランキサイド法による再結晶SiCへのアルミニウム合金の含浸と反応生成物の挙動 ／ 富山大 ○(院)山崎泰弘，穴田 博，古井光明 | 124 | SHPB法における圧縮試験片形状の影響：6061-T6アルミニウム合金を例として ／ 岡山理科大 ○横山 隆 | 142 | プレコートアルミニウム板の絞り成形性に及ぼす皮膜特性の影響 ／ 神戸製鋼 ○服部伸郎，谷川正樹
99 | 超音波含浸プロセスにおけるキャビテーション発生挙動が含浸性に及ぼす影響 ／ 広島大 ○(院)松永 格，(院)緒方研二，畑山東明，篠崎賢二，早稲田大 吉田 誠 | 125 | アルミニウム合金の衝撃破壊機構 ／ 豊橋技科大 ○関東康祐，本間寛臣 | 143 | プレコートアルミニウム板の耐傷つき性に及ぼす添加ビーズの影響(第４報) ／ 住友軽金属 ○道木隆徳，細見和弘
第２日目 ： 平成１７年５月１５日（日）
| 第１会場（Ａ１－１０１） 9:00～10:20 |  | 第２会場（Ａ１－２０１） 9:00～10:20 |  | 第３会場（Ａ１－３０１） 9:00～10:20 |  | 第４会場（Ａ２－１０１） 9:00～10:20
| マグネシウム３ | ﾃｰﾏｾｯｼｮﾝ「自動車用アルミニウム合金のプロセス，組織，特性」３ |  |  | 切削加工／接着・接合１ |  | 鋳造凝固３
| 座長 河村能人（熊本大） |  | 座長 櫻井健夫（神鋼アルコア輸送機材） |  | 座長 朝比奈敏勝（日本大） |  | 座長 手塚裕康（東京工大）
10 | AZ31マグネシウム合金板材の機械的性質に及ぼす熱処理条件の影響 ／ 三菱アルミ ○中浦祐典，渡部 晶，大堀紘一 | 33 | Mg/Si比を変化させたAl-Mg-Si(-Ag)合金の析出組織と引張特性 ／ 東京工大 ○(院)松元一成，廣澤渉一，里 達雄 | 52 | Mg-Li系合金の穴あけ加工性 ／ 都立高専 ○松澤和夫，永井修次，芝浦工大 小川 誠，長岡技科大 鎌土重晴，小島 陽 | 78 | 軽合金ダイカストでの鋳造割れ評価 ／ 豊田中研 ○堀江俊男，川原 博，青井一郎，杉本義彦，清水吉広，岩堀弘昭
11 | Mg-Y-Zn急冷凝固バルク合金ECAE加工材の硬さとミクロ組織の安定性 ／ 大阪市工研 ○渡辺博行，物材機構 染川英俊，大阪府大 東 健司 | 34 | Al-Mg-Si系合金に形成される2種類のナノクラスタの二段時効中の変化 ／ 東京工大 ○(院)芹澤 愛，廣澤渉一，里 達雄 | 53 | Al-15%SiC合金のタッピング ／ 大阪産業大 櫻井惠三，○澤井 猛，足立勝重 | 79 | Al-Mg-Mn系合金の鋳造割れ及び機械的性質に及ぼすFeの影響 ／ 豊田中研 ○川原 博，堀江俊男，青井一郎，杉本義彦，清水吉広，岩堀弘昭，トヨタ自動車 山下 実，林 壮一
12 | Caを添加したAZ31マグネシウム合金のプレス曲げ成形による組織微細化 ／ 兵庫県立大 ○山本厚之，(学)奥田純也，椿野晴繁 | 35 | Cu添加したAl-Mg-Si合金の時効硬化に対する加工熱処理の影響 ／ 富山大 ○(院)黒川洋二，富山大工 松田健二，アイシン軽金属 吉田朋夫，富山県立大 上谷保裕，富山大工 池野 進 | 54 | 超音波ねじり振動付加による純アルミニウムの穴あけ性能の改善 ／ 芝浦工大 ○(学)香川智史，小川 誠，都立高専 松澤和夫 | 80 | 高強度Al-Mg-Si合金の凝固割れに及ぼすFeとMn添加量の影響 ／ 日本軽金属 ○長海博文，鈴木 聡，ﾁｭﾗﾛﾝｺﾝ大 梅田高照，産総研 岡根利光
13 | 高純度マグネシウム多結晶の圧延変形による再結晶挙動 ／ 兵庫県立大 ○(院)浄徳昌宏，山本厚之，椿野晴繁 | 36 | 過剰Mg組成Al-Mg-Si合金の時効特性に対するAg添加の影響 ／ 富山大 (院)深谷勝己，富山大工 ○松田健二，古河スカイ(株) 檜室義幸，富山県大 上谷保裕，富山大工 池野 進 | 55 | マグネシウム合金のフェノール樹脂系接着剤の接着強度 ／ 千葉工大 ○(院)関口将士，高谷松文，大谷 親 | 81 | ダイカスト用アルミニウム合金のヤング率に及ぼすミクロ組織の影響 ／ 日本軽金属 ○織田和宏 ，堀川 宏，塩田正彦，土田孝之
休憩
| 第１会場（Ａ１－１０１） 10:30～12:10 |  | 第２会場（Ａ１－２０１） 10:30～12:10 |  | 第３会場（Ａ１－３０１） 10:30～12:10 |  | 第４会場（Ａ２－１０１） 10:30～12:10
| マグネシウム４ | ﾃｰﾏｾｯｼｮﾝ「自動車用アルミニウム合金のプロセス，組織，特性」４ |  |  | 接着・接合２ |  | 粉末冶金
| 座長 勝田基嗣（日本大学） |  | 座長 中井 学（神戸製鋼） |  | 座長 篠田 剛（名古屋大） |  | 座長 会田哲夫（富山大）
14 | マグネシウム合金の高温変形と動的再結晶挙動の粒径依存性 ／ 電気通信大 ○三浦博己，楊 続躍，(院)ケイ 劼，酒井 拓 | 37 | Zr添加Al-Mg-Si合金におけるZr化合物の析出挙動 ／ 古河スカイ ○檜室義幸，小山克己，戸次洋一郎 | 56 | 2024アルミニウム合金FSW継手の機械的性質 ／ 日本大 ○(院)高橋正詞，加藤数良，時末 光 | 82 | ＭＡ法によるAl-Mg2Si-遷移金属酸化物系Ｐ/Ｍ材の性質 ／ 日本大 ○椎名克臣，菅又 信，金子純一，久保田正広
15 | Mg-2.0～4.5%Al-0.7～1.5%Zn合金圧延板の組織と高温変形挙動 ／ 長岡技科大 ○(院)伊藤正太，(院)新井啓太，(院)吉田 雄，鎌土重晴，小島 陽 | 38 | 【基調講演】 恒温圧延によるAl-Mg-Si系板材の集合組織制御と高r値化 住友軽金属 ○田中宏樹，吉田英雄 | 57 | 摩擦攪拌処理を施した5083アルミニウム合金の組織 ／ 大阪大 ○柴柳敏哉，前田将克，奈賀正明 | 83 | 遷移金属を添加した急冷凝固Al-Cr系合金Ｐ/Ｍ材の性質 ／ 日本大 (院)小平正明，○(院)富岡昭夫，菅又 信，金子純一，久保田正広
16 | 超微細粒マグネシウム合金AZ31の低温超塑性挙動と組織変化 ／ 電気通信大 ○(院)ケイ 劼，楊 続躍，三浦博己，酒井 拓 |  |  | 58 | ＦＳＷによった5083アルミニウム合金スカーフ継手の機械的性質 ／ 日本大 ○(院)大川 崇，加藤数良，時末 光 | 84 | Mg-高融点金属酸化物系のメカニカルアロイングと固相反応 ／ 日本大 ○(院)小西康徳，久保田正広，菅又 信，金子純一
17 | マグネシウム箔のプレス成形とブロー成形 ／ 日本工大 ○古閑伸裕，(院)R. Paisarn，(院)管 之揚 | 39 | 【基調講演】 温間異周速圧延によるAl-Mg-Si合金のr値向上 古河スカイ ○小松原俊雄，小山克己 野口 修，上野洋一 | 59 | アルミニウム合金の摩擦撹拌接合部における動的引張特性 ／ 兵庫県立大 ○福本信次，姫路工大 (学)石田憲治，兵庫県立大 椿野晴繁，富田友樹 | 85 | 燃焼合成によるポーラスTi化合物の気孔性状とガス透過性 ／ 名古屋大 ○小橋 眞，(院)久世和奈，金武直幸
18 | AZ31マグネシウム合金板の温間深絞り特性に及ぼす加熱冷却温度条件 ／ 都立大 真鍋健一，○(院)下村 修 |  |  | 60 | 摩擦攪拌接合法による5052アルミニウム合金継手の高温機械的特性 ／ 日本大 ○(院)玄永正幸，久保田正広，金子純一，菅又 信 | 86 | 多孔質アルミニウム焼結体の特性に及ぼす原料粒径の影響 ／ 産総研 ○加藤清隆，園田 勉，山田敬彦，全 仁秀 ，朝比奈正
第２日目 ： 平成１７年５月１５日（日）
| 第１会場（Ａ１－１０１） 13:10～14:30 |  | 第２会場（Ａ１－２０１） 13:10～14:10 |  | 第３会場（Ａ１－３０１） 13:10～14:30 |  | 第４会場（Ａ２－１０１） 13:10～14:30
| マグネシウム５ | ﾃｰﾏｾｯｼｮﾝ「自動車用アルミニウム合金のプロセス，組織，特性」５ |  |  | 接着・接合３ |  | 力学的性質／疲労・破壊
| 座長 附田之欣（日本製鋼） |  | 座長 堀川敬太郎（大阪大） |  | 座長 橋本武典（昭和電工） |  | 座長 堀川 宏（日本軽金属）
19 | Mg-Gd-Y-Zn-Zr合金における組織形成と二段時効挙動 ／ 長岡技科大 ○山田健太郎，(院)塩野雅史，(院)大窪慶之，鎌土重晴，小島 陽，RIMCOF 笹嶋幹雄 | 40 | 6061アルミニウム合金板の疲労特性に及ぼす試験湿度の影響 ／ 古河スカイ ○一谷幸司，小山克己 | 61 | AZ80マグネシウム合金の摩擦撹拌接合 ／ 芝浦工大 ○(学)比留川亮，小川 誠，高崎明人，横田武男，都立高専 松澤和夫 | 87 | TiAl基金属間化合物における低温および高温環境脆化 ／ 大阪府大 ○金野泰幸，(院)堀田泰弘，高杉隆幸，三菱重工 鎌田政智
20 | Mg-Gd-Y-Zn-Zr合金鋳物の特性に及ぼす熱処理の影響 ／ 石川島播磨重工 黒木康徳，○尾崎智道，田中 徹，長岡技科大 川端健詞，塩野雅史，鎌土重晴，小島 陽 | 41 | アルミニウム合金における水素透過挙動に及ぼすミクロ組織の影響 ／ 茨城大 ○(院)赤木隆介，(院)泉 孝裕，伊藤吾朗，伊藤伸英，日本アルミ協会 佐々木侑慥 | 62 | 難燃性マグネシウム合金FSW継手の機械的性質 ／ 日本大 ○(院)春山英太郎，加藤数良，時末 光 | 88 | 機械的性質に及ぼすアルミニウム合金鋳物材の欠陥の影響 ／ コベルコ科研 ○徳富一敬，大家正二郎
21 | Gd，Y添加量を変化させたMg-Gd-Y-Zn-Zr合金の組織と機械的性質 ／ 長岡技科大 ○(院)大窪慶之，(院)塩野雅史，川端健詞，鎌土重晴，小島 陽，RIMCOF 笹嶋幹雄 | 42 | アルミニウム合金押出材における水素の透過挙動 ／ 茨城大 ○(院)遠山拓史，(院)菊地智晴，伊藤吾朗，伊藤伸英，日本アルミ協会 佐々木侑慥 | 63 | AZ31マグネシウム合金摩擦スポット継手の機械的性質 ／ 日本大 ○(院)清水寛人，加藤数良，時末 光 | 89 | シンクロトロンX線CTによるAC4CHアルミ二ウム鋳物合金中のき裂伝播の可視化 ／ 豊橋技科大 ○銭 立和，戸田裕之，大垣智巳，JASRI 上杉健太朗，豊橋技科大 小林正和，赤堀俊和，新家光雄，小林俊郎
22 | 高温熱処理法により長周期積層構造が形成する新規Mg-Zn-RE合金 ／ 熊本大 ○山崎倫昭，熊本大(学 阿南 努，熊本大(院 吉本慎太郎，熊本大 河村能人 |  |  | 64 | 5052/MMCアルミニウム合金摩擦肉盛材の耐摩耗性 ／ 日本大 ○(院)仲間 大，時末 光，加藤数良 | 90 | 展伸材アルミニウム合金における靭性値と破面変形量との関係 ／ 豊橋技科大 ○(院)向山友彦，大阪教育大 山本 勇，和歌山県工技セ 坂下勝則，豊橋技科大 小林俊郎，新家光雄，戸田裕之，赤堀俊和
休憩 |  |  |  | 休憩
| 第１会場（Ａ１－１０１） 14:40～15:40 |  |  |  | 第３会場（Ａ１－３０１） 14:40～16:00
| マグネシウム６ |  |  |  | 接着・接合４
| 座長 三浦博己（電気通信大） |  |  |  | 座長 堀 久司（日本軽金属）
23 | 長周期積層構造型Mg-Zn-RE系合金の組織と機械的性質に及ぼすRE/Zn比の影響 ／ 熊本大 ○(院)吉本慎太郎，山崎倫昭，河村能人 |  |  | 65 | 純チタンYAGレーザ溶接継手の機械的性質に及ぼすアシストガス流量の影響 ／ 日本大 ○(院)伊藤洋介，朝比奈敏勝，時末 光
24 | 非長周期積層構造型Mg-Zn-RE合金の機械的性質 ／ 熊本大 (学)嶋田康宏，(院)吉本慎太郎，山崎倫昭，○河村能人 |  |  | 66 | Fe/Alレーザ接合界面に生成する金属間化合物の種類と形状に及ぼす接合条件の影響 ／ 東京工大 ○李 光鎮，新井 貴，熊井真次
25 | 長周期積層構造型Mg-Zn-Ｙ合金の機械的性質に及ぼす第４元素添加の影響 ／ 熊本大 ○(院)吉本慎太郎，熊本大工 山崎倫昭，河村能人 |  |  | 67 | SPS接合法によるアルミニウム多孔質体/緻密体の接合 ／ 芝浦工大 ○(院)細谷園子，(院)関 宏範，大塚正久，村上雅人，いわき明星大 安野拓也
|  |  |  | 68 | チタン系積層ろう材による工業用純チタンの接合 ／ 東海大 ○宮澤靖幸，(院)平岡 威，(学)山地大輔，関東冶金工業 神田輝一，E.M.S.Inc S. Chang，東海大 有賀 正
第２日目 ： 平成１７年５月１５日（日）
| 第５会場（Ａ２－２０１） 9:00～10:20 |  | 第６会場（Ａ２－３０１） 9:00～10:20 |  | 第７会場（Ａ－１０９） 9:00～10:20
| 熱処理・組織制御１ | ﾃｰﾏｾｯｼｮﾝ「ゼロエミッション・アルミニウム・マスフローシステムの構築」１ |  |  | 表面処理３
| 座長 関 史江（東京大） |  | 座長 熊井真次（東京工大） |  | 座長 日野 実（岡山工技セ）
100 | 初期集合組織をもつアルミニウム合金の冷間圧延、再結晶集合組織 ／ 湘南工科大 ○(院)戸田山厚志，稲垣裕輔，東京理科大 小原嗣朗 |  | ゼロエミッション・アルミニウム・マスフローシステムの構築に関する調査・研究部会の概要報告 部会委員長・東京大 菅野幹宏 | 144 | 六価クロムフリー表面処理したマグネシウム合金の耐食性 ／ JWTC ○紺野晃弘，電化皮膜工業 西中一仁，産総研 梅原博行，千葉工大 高谷松文
101 | コンデンサ箔用高純度アルミニウムにおける立方体方位発達機構 ／ 湘南工科大 (院)梅澤篤志，○稲垣裕輔，TSLジャパン 鈴木清一 | 126 | 我が国のアルミニウム・マスフローの現状と課題 ／ 横浜国大 ○梅澤 修，日本アルミ協会 大久保正男 | 145 | マグネシウム合金に被覆したＤＬＣ膜の微細組織及び表面特性向上 ／ 兵庫県立大 ○劉 莉，山本厚之，尾ノ井正裕，八束充保，椿野晴繁
102 | 立方体方位からＮＤ軸回りに５°回転したアルミニウム単結晶の圧延集合組織に及ぼす拘束の影響 ／ 和歌山高専 ○樫原恵蔵，湘南工科大 稲垣裕輔 | 127 | ゼロエミッション製造システムの課題；圧延・押出事業所における現状と課題について ／ 住友軽金属 ○大谷 眞 | 146 | 金属間化合物の選択除去による2024アルミニウム合金の表面改質 ／ 室蘭工大 ○世利修美，廣瀬史昌
103 | 高純度アルミニウム板材および箔材のCCB/熱処理による立方体方位粒の発達 ／ 宇都宮大 ○高山善匡，(院)内山雄二，加藤 一，渡部英男 | 128 | アルミニウムドロスを巡る状況変化と課題 ／ 日軽産業 ○南波正敏，日本軽金属 小林康夫 | 147 | WPC表面処理ピストン合金の摩耗 ／ 湘南工科大 ○(院)中村一行，北原時雄，田邉 明，平綿勝彦，不二ＷＰＣ 下平英二
休憩
| 第５会場（Ａ２－２０１） 10:30～12:10 |  | 第６会場（Ａ２－３０１） 10:30～12:10 |  | 第７会場（Ａ－１０９） 10:30～11:50
| 熱処理・組織制御２ | ﾃｰﾏｾｯｼｮﾝ「ゼロエミッション・アルミニウム・マスフローシステムの構築」２ |  |  | 表面処理４／腐食・応力腐食
| 座長 森山 勉（住友軽金属） |  | 座長 大谷 眞（住友軽金属） |  | 座長 山本厚之（兵庫県立大）
104 | 1050アルミニウム薄板の圧延過程における方位発達およびひずみ蓄積に及ぼす圧延条件の影響 ／ 金沢工大 ○須藤正俊，(院)小幡智和 | 129 | 【基調講演】 アルミ缶リサイクル協会の活動 ** ３４年の活動実績 ** アルミ缶リサイクル協会 ○川村 巧 | 148 | チタンフッ化物系浴中におけるアルミニウム化成皮膜の成膜プロセス ／ 近畿大 藤野隆由，○(院)松田鉄平
105 | 950MPa級の高張力Al-Zn-Mg-Cu-Mn-Zr-Ag合金の開発 ／ 京都大 ○足立大樹，長村光造，東洋アルミ 菊地 健，田中昭衛，楠井 潤 |  |  | 149 | アルミニウム上に作製したTiO2金属担持膜の光触媒能の比較検討 ／ 近畿大 藤野隆由，○(院)難波孝行
106 | 通電熱処理を用いた熱処理型アルミニウム合金板の成形品の硬さ向上 ／ 豊橋技科大 ○(院)石黒 農，牧清二郎，森謙一郎 | 130 | 使用済み自動車から回収されるアルミニウム展伸材のリサイクル可能性評価 ／ 古河スカイ ○大瀧光弘，神戸製鋼 柳川政洋，日本軽金属 塩田正彦，日本アルミ協会 大久保正男，JRCM 大園智哉，神鋼リサーチ 津崎好信 | 150 | Ａｌ－Ｍｎ－Ｃｕ合金の粒界腐食感受性に及ぼす均質化処理およびろう付加熱後の熱処理の影響 ／ 古河スカイ ○二宮淳司，大谷良行，田中 哲，土公武宜
107 | 1N30アルミニウム箔の色調ムラに及ぼす Fe/Si 比の影響 ／ 日本軽金属 片野雅彦，○穴見敏也，元アルキャン ｲﾙｼﾞｮﾝ ジン |  |  | 151 | ブレージングシートの外部耐食性の及ぼす芯材Fe添加量の影響 ／ 三菱アルミ ○江戸正和，黒田 周，麻野雅三
|  | 131 | リサイクル促進を目指した締結部材へのアルミニウム合金の利用 ／ アルミ製締結部材の開発と応用研究委員会副委員長 ○大西忠一
108 | アルミニウム合金における熱処理中の水素濃度変化に及ぼす合金元素の影響 ／ 神戸製鋼 ○梅田秀俊，加藤良則
第２日目 ： 平成１７年５月１５日（日）
| 第５会場（Ａ２－２０１） 13:10～14:30 |  | 第６会場（Ａ２－３０１） 13:10～14:30 |  | 第７会場（Ａ－１０９） 13:10～14:30
| 分析・測定／状態図・相分離１ | ﾃｰﾏｾｯｼｮﾝ「ゼロエミッション・アルミニウム・マスフローシステムの構築」３ |  |  | 塑性加工１
| 座長 戸次洋一郎（古河スカイ） |  | 座長 長村光造（京都大） |  | 座長 船見国男（千葉工業大）
109 | 高分解能X線CTによるアルミニウム合金の結晶粒界3D可視化 ／ 豊橋技科大 ○小林正和，牧野隼人，戸田裕之，大垣智巳，JASRI 上杉健太朗，豊橋技科大 小林俊郎，新家光雄，赤堀俊和 | 132 | 耐熱Al-Ti-Fe-Cr急速凝固粉末冶金合金の機械的性質に及ぼす添加元素の影響 ／ 熊本大 ○(院)永石裕介，山崎倫昭，河村能人 | 152 | 6000系アルミニウム合金の伸びフランジ性に及ぼす前加工条件の影響 ／ 神戸製鋼 ○松元和秀，安永繁信
110 | 過時効したAl-Mg-Ge合金中に見られる棒状中間相のHRTEM観察 ／ 富山大 ○(院)宗像照善，松田健二，富山県立大 上谷保裕，富山大 池野 進 | 133 | 高温XPS測定によるAl-Mn-Zr合金粉末の表面性状変化の調査 ／ 熊本大 ○山崎倫昭，(院)岩本光太郎，河村能人 | 153 | Al-Mg-Si系合金押出材の引張特性に及ぼす結晶粒の影響 ／ 神戸製鋼 ○岡 貴志，吉原伸二，柳川政洋
111 | EFTEMによる過剰Mg型Al-Mg-Si合金における立方体状相の析出過程 ／ 富山大 (院)石田義貴，○松田健二，東京工大 里 達雄，富山大 池野 進 | 134 | 高速双ロールキャスト法を利用したアルミニウム合金リサイクル材の高品質化と高機能化 ／ 東京工大 ○熊井真次，大阪工大 羽賀俊雄 | 154 | 7003アルミニウム合金の全羽毛状晶ビレットの鋳造とその押出し ／ 富山大 ○(院)平吹晃樹，穴田 博，古井光明，高辻則夫，松木賢司，YKK 南 朋希
112 | Ag添加したAl-Mg-Si合金における中間相のTEM観察 ／ 富山大 ○(院)中村純也，松田健二，東京工大 里 達雄，富山大 池野 進 |  | 総合討論 | 155 | 7003アルミニウム合金の熱間押出し性に及ぼす鋳塊組織と押出し条件の影響 ／ 富山大 ○(院)高木得至，高辻則夫，松木賢司，穴田 博，YKK AP 大畠紀夫
休憩 |  |  |  | 休憩
| 第５会場（Ａ２－２０１） 14:40～16:00 |  |  |  | 第７会場（Ａ－１０９） 14:40～16:00
| 状態図・相分離２ |  |  |  | 塑性加工２
| 座長 松田健二（富山大） |  |  |  | 座長 浜野秀光（昭和電工）
113 | Al-Zn合金のナノクラスタ形成の多体間相互作用を考慮した計算機シミュレーション ／ 東京工大 ○(院)小宮良樹，廣澤渉一，(院)中村文滋，静岡大工 星野敏春，東京工大 里 達雄 |  |  | 156 | ＥＣＡＰ加工により微細結晶粒組織としたアルミニウム合金の鍛造特性 ／ 九州三井アルミ ○岩下綱樹，溝内政文，三久保滋，斉藤研究所 斉藤好弘，広島西部工技セ 府山伸行
114 | 種々の時効条件によりPFZを制御したAl-Zn-Mg(-Ag)合金の引張特性 ／ 東京工大 ○(院)小椋 智，廣澤渉一，里 達雄 |  |  | 157 | 缶胴用アルミニウム合金板のボトムしわに及ぼす材料特性の影響 ／ 古河スカイ ○高尾康之，鈴木 覚，松本英幹
115 | Al-Zn-Mg-Cu系合金Ｔ4材における復元処理条件と冷間加工性の変化 ／ 住友軽金属 ○中井康博，松田眞一，吉田英雄 |  |  | 158 | 水素吸蔵処理によるマグネシウム合金の組織微細化 ／ 千葉工大 ○船見国男，三協オイルレス工業 野田雅史
116 | 6061アルミニウム合金の時効挙動に及ぼすスカンジウム添加の影響 ／ 関西大 ○(院)中村貴彦，小松伸也，林 良彦，アルミネ 松尾 司 |  |  | 159 | 発泡金属の変形解析手法の検討 ／ 名古屋大 ○湯川伸樹，(院)高橋 聖，吉田佳典，石川孝司
第１日目 ： 平成１７年５月１４日（土）
ポスターセッション（学生ホール） 13:10～14:10
P01 | AZ31マグネシウム合金フォームの発泡挙動におけるプリフォームの微細組織の影響 ／ 東京大 ○(院)菊池雄介，宇宙機構 北薗幸一，佐藤英一，栗林一彦 | P11 | 1500ｍｍ大径ロールキャスターの試作 ／ 大阪工大 羽賀俊雄，(院)井川雅章，○(院)阪口 洋，(学)村上友幸，東京工大 熊井真次，鈴木健太 | P21 | アルミニウム基急速凝固粉末における粉末表面性状の経時変化とその加熱脱ガス挙動 ／ 熊本大 ○(院)岩本光太郎，山崎倫昭，河村能人 | P31 | 水熱処理法によるアルミニウム上への複合MnO2-ベーマイト皮膜の作製 ／ 近畿大 藤野隆由，○山口真一
P02 | アルカリ溶液処理による生体用β型チタン合金の表面改質 ／ 豊橋技科大 ○(院)福田英次，新家光雄，赤堀俊和，戸田裕之，愛知学院大 福井壽男，大同特殊鋼 小川道治 | P12 | 異径双ロールキャスターにおける鋳造条件の検討 ／ 大阪工大 羽賀俊雄，(院)井川雅章，○(院)乾 秀喜，東京工大 熊井真次，鈴木健太 | P22 | マグネシウムチップの圧縮ねじり成形に及ぼす加工条件の影響 ／ 名古屋大 ○(院)中村崇志，小橋 眞，金武直幸 | P32 | Al-Mg-Si系合金の低ひずみ速度引張特性に及ぼす相対湿度の影響 ／ 大阪大 ○西尾仁志，堀川敬太郎，小林秀敏
P03 | 表面改質処理を施した生体用β型チタン合金の擬似生体内環境における摩擦摩耗特性 ／ 豊橋技科大 ○(院)西村英樹，新家光雄，赤堀俊和，戸田裕之，愛知学院大 福井壽男，大同特殊鋼 小川道治 | P13 | 電解エッチング用アルミニウム箔のインピーダンス特性 ／ 名古屋大 ○(院)門川和也，市野良一，興戸正純，三菱アルミ 遠藤昌也，渡辺英雄 | P23 | Mg-Zn-Y-Sn系急速凝固薄片固化成形材の機械的性質 ／ 熊本大 ○(院)坂本佳士，山崎倫昭，河村能人 | P33 | アルカリ性浴中で作製したアルミニウムアノード酸化皮膜上へのTiO2-金属担持膜の成膜プロセス ／ 近畿大 藤野隆由，○木田和宏
P04 | 異種金属切削粉のブレンドによる強加工in-situ複合材料における残留切削油の影響 ／ 豊橋技科大 ○澤村純平，戸田裕之，新家光雄，赤堀俊和，小林俊郎 | P14 | アルカリ水溶液中におけるAZ31マグネシウム合金のアノダイジング ／ 名古屋大 ○(院)干 霞，(院)大平哲也，市野良一，興戸正純 | P24 | AZ91マグネシウム合金の腐食挙動に及ぼすβ化合物の影響 ／ 千葉工大 ○(院)福崎昌宏，河野紀雄，田村洋介，佐藤英一郎 | P34 | 試験様式の異なるAl-Mg-Si合金ベークハード材の水素集積 ／ 大阪大 ○中西和義，堀川敬太郎，小林秀敏
P05 | シンクロトロン放射光CTによる発泡アルミニウムの圧縮・損傷挙動の関心領域観察 ／ 豊橋技科大 ○大垣智巳，戸田裕之，小林正和，(院)黒田直行，JASRI 上杉健太朗，豊橋技科大 小林俊郎，新家光雄，赤堀俊和，神戸製鋼 槙井浩一，有賀康博 | P15 | アルミニウム合金FSW継手の組織と機械的性質に及ぼす接合諸因子の定量化 ／ 芝浦工大 ○(学)平林雅和，(院)上竹宏佳，大塚正久，横田武男，村上雅人，植木忠博 | P25 | AZ91マグネシウム合金の腐食挙動に及ぼすFe/Mn比の影響 ／ 千葉工大 ○(院)福崎昌宏，河野紀雄，田村洋介，佐藤英一郎 | P35 | 圧縮ねじり加工をしたアルミニウムおよびマグネシウムの微細化組織 ／ 名古屋大 ○(院)久米裕二，小橋 眞，金武直幸
P06 | シンクロトロン放射光CTによる6061アルミニウム合金き裂材の高分解能可視化および解析 ／ 豊橋技科大 ○山本 信，戸田裕之，大垣智巳，小林正和，新家光雄，赤堀俊和，小林俊郎，JASRI 上杉健太朗 | P16 | 6N01アルミニウム合金FSW継手の高温における機械的性質 ／ 芝浦工大 ○(学)手島裕之，(院)藤崎明夫，大塚正久，横田武男，村上雅人，植木忠博 | P26 | 陽極酸化法によるチタンの表面改質とその生体活性 ／ 名古屋大 ○(院)志津裕信，黒田健介，市野良一，興戸正純 | P36 | プリカーサ法で作製したポーラスアルミニウムの圧縮特性 ／ 名古屋大 ○(院)太田真立，(院)石田 暁，小橋 眞，金武直幸
P07 | 強加工によるチタン合金のナノ結晶粒化 ／ 豊橋技科大 ○戸高義一，梅本 実，(学)山崎歩見，新家光雄，土谷浩一，(院)渡辺幸則 | P17 | Siを過剰に含むAl-Mg-Si系合金の大気環境脆化の機構に関する考察 ／ 東京大 ○(院)安藤 誠，朝倉健太郎，菅野幹宏 | P27 | Mg-Al合金の結晶粒径に及ぼすマンガンの影響 ／ 千葉工大 ○(院)灰谷 直，田村洋介，河野紀雄
P08 | 自己発熱を利用した無加圧浸透法によるアルミニウム複合材料の作製 ／ 名古屋大 ○(院)平子 優，小橋 眞，金武直幸 | P18 | 市販Al-Mg-Si系合金における低歪速度引張試験 ／ 東京大 ○(院)妹尾政臣，関 史江，菅野幹宏 | P28 | Mg-2.0～4.5%Al-0.7～1.5%Zn合金圧延板の温間成形性 ／ 長岡技科大 ○(院)伊藤正太，(院)新井啓太，(院)吉田 雄，鎌土重晴，小島 陽
P09 | 強加工プロセスによるアルミニウム切削屑の固化成形 ／ 名古屋大 ○(院)津田智司，小橋 眞，金武直幸 | P19 | 準安定β型チタン合金の組織制御 ／ 茨城大 ○(院)小久保貴訓，(院)長谷川久司，周 清，伊藤吾朗，本橋嘉信，豊橋技科大 新家光雄 | P29 | 高純度Mg-9mass%Al-1mass%Zn合金の機械的性質 ／ 千葉工大 ○(院)灰谷 直，田村洋介，河野紀雄
P10 | 6000系アルミニウム合金の時効処理に及ぼす急速昇温の影響 ／ 豊橋技科大 ○(院)角海和宏，戸田裕之，小林俊郎，新家光雄，赤堀俊和 | P20 | 結晶粒微細化処理を施したAZ３１マグネシウム合金の塑性加工性 ／ 茨城大 ○(院)花田拓也，(院)山口貴司，伊藤吾朗，本橋嘉信 | P30 | アルミニウム合金における水素ガス圧と水素透過挙動の関係 ／ 茨城大 ○(院)泉 孝裕，伊藤吾朗，伊藤伸英，日本アルミ協会 佐々木侑慥

## 著者索引
著 者 索 引
氏 名 | 講演番号 | 氏 名 | 講演番号 | 氏 名 | 講演番号
【あ】 |  | 乾 秀喜 | P12 | 大畠紀夫 | 155
青井一郎 | 78, 79 | 井上博史 | 6 | 大濱徳也 | 70
赤木隆介 | 41 | 今西大介 | 26 | 大平哲也 | P14
赤堀俊和 | 49, 50, 51, 89 | 岩下綱樹 | 156 | 大堀紘一 | 10
| 90, 119, 121, P02 | 岩堀弘昭 | 78, 79 | 大谷良行 | 150
| P03, P04, P05, P06 | 岩本光太郎 | 133, P21 | 岡 貴志 | 153
| P10, 109 | 全 仁秀 | 86 | 岡根利光 | 80
縣 嵩 | 117 |  |  | 緒方研二 | 99
朝倉健太郎 | P17 | 【う】 |  | 小川道治 | 50, P02, P03
浅野峰生 | 28, 30 | 植木忠博 | P15, P16 | 小川 誠 | 52, 54, 61
麻野雅三 | 151 | 上杉健太朗 | 89, 109, 121, P05 | 小川欽也 | 123
朝比奈敏勝 | 65 |  | P06 | 興戸正純 | P13, P14, P26
朝比奈正 | 86 | 上杉徳照 | 122 | 奥田純也 | 12
足立勝重 | 53 | 上竹宏佳 | P15 | 小椋 智 | 114
足立大樹 | 105 | 上谷保裕 | 35, 36, 76, 77 | 長村光造 | 105, 136
穴田 博 | 46, 74, 98, 154 |  | 95, 110 | 尾崎智道 | 20
| 155 | 上田 薫 | 28, 29 | 小澤知巳 | 49
穴見敏也 | 107 | 上野洋一 | 39 | 織田和宏 | 81
阿南 努 | 22 | 内山雄二 | 103 | 尾ノ井正裕 | 145
雨宮義隆 | 118 | 宇都秀之 | 30 | 小幡智和 | 104
新井啓太 | 8, 15, P28 | 梅澤篤志 | 101
新井 貴 | 66 | 梅澤 修 | 126 | 【か】
有賀 正 | 68 | 梅田高照 | 80 | 香川智史 | 54
有賀康博 | 121, P05 | 梅田秀俊 | 108, 135 | 風間 仁 | 31
安藤 誠 | P17 | 梅原博行 | 144 | 樫原恵蔵 | 102
|  | 梅本 実 | P07 | 梶田泰志 | 94
【い】 |  |  |  | 片野雅彦 | 107
井川雅章 | 70, 71, P11, P12 | 【え】 |  | 勝田基嗣 | 7
井形直弘 | 47 | 江崎宏樹 | 29 | 加藤 一 | 26, 103
池田勝彦 | 48 | 江戸正和 | 151 | 加藤数良 | 56, 58, 62, 63
池野 進 | 35, 36, 76, 77 | 遠藤昌也 | P13 |  | 64
| 95, 110, 111, 112 |  |  | 加藤清隆 | 86
石尾雅昭 | 6 | 【お】 |  | 加藤良則 | 108, 135
石川孝司 | 45, 159 | 大家正二郎 | 88 | 角海和宏 | P10
石黒 農 | 106 | 大石幸広 | 3 | 門川和也 | P13
石田憲治 | 59 | 大川 崇 | 58 | 金谷輝人 | 136
石田 暁 | P36 | 大垣智巳 | 89, 109, 121, P05 | 金子純一 | 9, 60, 82, 83
石田義貴 | 111 |  | P06 |  | 84
泉 孝裕 | 41, P30 | 大窪慶之 | 19, 21 | 金武直幸 | 85, 91, 92, 94
磯野宏秋 | 47 | 大久保正男 | 126, 130 |  | 96, P08, P09
板倉浩二 | 8 | 大園智哉 | 130 |  | P22, P35,P36
一谷幸司 | 40 | 太田真立 | 92, P36 | 金野泰幸 | 87
市野良一 | P13, P14, P26 | 太田 優 | 141 | P. Kapranos | 72
伊藤正太 | 15, P28 | 大瀧光弘 | 130 | 鎌田政智 | 87
伊藤吾朗 | 27, 41, 42, P19 | 大谷 親 | 55 | 鎌土重晴 | 8, 15, 19, 20
| P20, P30 | 大谷 眞 | 127 |  | 21, 52, P28
伊藤伸英 | 27, 41, 42, P30 | 大塚正久 | 43, 67, P15, P16 | 川原 博 | 78, 79
伊藤芳典 | 49 | 大仲一真 | 49 | 川端健詞 | 20, 21
伊藤洋介 | 65 | 大西忠一 | 131 | 河部 望 | 3
稲垣裕輔 | 100, 101, 102 | 大能誠志 | 76
氏 名 | 講演番号 | 氏 名 | 講演番号 | 氏 名 | 講演番号
河村能人 | 5, 22, 23, 24 | 児島澄人 | 45 | 篠崎賢二 | 99
| 25, 132, 133, P21 | 小平正明 | 83 | 柴田浩臣 | 73
| P23 | 小西康徳 | 84 | 柴柳敏哉 | 57
川村 巧 | 129 | 小原嗣朗 | 100 | 渋江和久 | 28, 30
管 之揚 | 17 | 小橋 眞 | 85, 91, 92, 94 | 嶋田康宏 | 24
神田輝一 | 68 |  | 96, P08, P09 | 島津秀昭 | 118
関東康祐 | 125 |  | P22, P35,P36 | 清水和紀 | 1
菅野幹宏 | P17, P18 | 小林正和 | 89, 109, P05, P06 | 清水寛人 | 63
|  | 小林俊郎 | 89, 90, 109, 119 | 清水吉広 | 78, 79
【き】 |  |  | 121, P04, P05, P06 | 下平英二 | 147
菊地智晴 | 42 |  | P10 | 下村 修 | 18
菊池正夫 | 43 | 小林康夫 | 128 | 周 清 | P19
菊地 健 | 105 | 小林美智男 | 139 | 浄徳昌宏 | 13
菊池雄介 | P01 | 小林秀敏 | P32, P34 | ｲﾙｼﾞｮﾝ ジン | 107
北薗幸一 | P01 | 小松伸也 | 116
北原時雄 | 147 | 小松原俊雄 | 39 | 【す】
木田和宏 | P33 | 小宮良樹 | 113 | 菅又 信 | 9, 60, 82, 83
城戸太司 | 75 | 小山克己 | 37, 39, 40 |  | 84
木原幸一郎 | 47 | 紺野晃弘 | 144 | 杉江範久 | 74
|  |  |  | 杉林俊雄 | 47
【く】 |  | 【さ】 |  | 杉本義彦 | 78, 79
楠井 潤 | 105 | 斉藤 研 | 4, 5 | 鈴木寿穂 | 2
久世和奈 | 85 | 斎藤裕樹 | 71 | 鈴木俊亮 | 27
久保田正広 | 9, 60, 82, 83 | 齋藤正次 | 140, 141 | 鈴木健太 | 69, 70, 71, P11
| 84 | 斉藤好弘 | 156 |  | P12
久保田和利 | 44 | 佐伯知昭 | 95 | 鈴木 聡 | 80
熊井真次 | 66, 69, 70, 71 | 酒井 拓 | 14, 16 | 鈴木清一 | 101
| 134, P11, P12, 120 | 坂口信人 | 51 | 鈴木 覚 | 157
熊谷正樹 | 30 | 阪口 洋 | P11 | 須藤正俊 | 104
久米裕二 | P35 | 坂下勝則 | 90
倉田正裕 | 139 | 坂本佳士 | P23 | 【せ】
栗林一彦 | P01 | 櫻井惠三 | 53 | 関 宏範 | 67
黒川洋二 | 35 | 佐々木侑慥 | 41, 42, P30 | 関 史江 | P18
黒木康徳 | 20 | 佐々木元 | 97 | 関口将士 | 55
黒田 周 | 151 | 笹嶋幹雄 | 19, 21 | 妹尾政臣 | P18
黒田直行 | P05 | 里 達雄 | 33, 34, 111, 112 | 世利修美 | 146
黒田健介 | P26 |  | 113, 114 | 芹澤 愛 | 34
|  | 佐藤憲治 | 49
【け】 |  | 佐藤隆宏 | 139 | 【そ】
ケイ 劼 | 14, 16 | 佐藤英一 | P01 | 園田 勉 | 86
玄永正幸 | 60 | 佐藤英一郎 | P24, P25 | 染川英俊 | 11
|  | 鮫島北斗 | 7
【こ】 |  | 澤井 猛 | 53 | 【た】
河野紀雄 | P24, P25, P27, P29 | 澤村純平 | P04 | 高尾康之 | 157
香呂圭昭 | 71 |  |  | 高木英俊 | 76, 77
古閑伸裕 | 17 | 【し】 |  | 高木得至 | 155
小木曽元洋 | 138 | 椎名克臣 | 82 | 高崎明人 | 61
小久保貴訓 | P19 | 塩田正彦 | 81, 130 | 高杉隆幸 | 6, 87
小島 陽 | 8, 15, 19, 20 | 塩野雅史 | 19, 20, 21 | 高田 健 | 31
| 21, 52, P28 | 志津裕信 | P26 | 高辻則夫 | 8, 154, 155
氏 名 | 講演番号 | 氏 名 | 講演番号 | 氏 名 | 講演番号
高橋正詞 | 56 | 中井康博 | 115 | 原田大一郎 | 9
高橋 聖 | 159 | 中浦祐典 | 10 | 春山英太郎 | 62
高谷松文 | 55, 144 | 中尾敬一郎 | 31
高山善匡 | 26, 103 | 中西茂紀 | 118 | 【ひ】
田形 勉 | 44 | 中西和義 | P34 | 東 健司 | 11, 122
田中 徹 | 20 | 仲間 大 | 64 | 日野 実 | 136
田中晃二 | 30 | 中村純也 | 112 | 檜室義幸 | 36, 37
田中宏樹 | 38 | 中村文滋 | 113 | 平岡 威 | 68
田中昭衛 | 105 | 中村貴彦 | 116 | 平子 優 | 96, P08
田中 哲 | 150 | 中村一行 | 147 | 平林雅和 | P15
田邉 明 | 147 | 中村崇志 | P22 | 平吹晃樹 | 154
谷川正樹 | 142 | 中山栄浩 | 117, 118 | 平松 実 | 136
田村洋介 | P24, P25, P27, P29 | 永井修次 | 52 | 平綿勝彦 | 147
|  | 永石裕介 | 132 | 比留川亮 | 61
【ち】 |  | 長海博文 | 80 | 廣澤渉一 | 34, 113, 114, 33
崔 龍範 | 97 | 長崎雅史 | 137 | 廣瀬史昌 | 146
銭 立和 | 89 | 長田良太郎 | 77
S. Chang | 68 | 南波正敏 | 128 | 【ふ】
|  | 難波孝行 | 149 | 深谷勝己 | 36
【つ】 |  |  |  | 福井壽男 | 50, P02, P03
塚原広充 | 27 | 【に】 |  | 福井泰好 | 72
附田之欣 | 4, 5 | 新家光雄 | 49, 50, 51, 89 | 福崎昌宏 | P24, P25
津崎好信 | 130 |  | 90, 109, 119, 121 | 福田英次 | P02
津田智司 | 91, P09 |  | P02, P03, P04, P05 | 福地文亮 | 32
土田孝之 | 81 |  | P06, P07, P10, P19 | 福本信次 | 59
土谷浩一 | P07 | 西尾仁志 | P32 | 藤井敏男 | 97
椿野晴繁 | 12, 13, 59, 145 | 西中一仁 | 144 | 藤崎明夫 | P16
|  | 西村英樹 | P03 | 藤野隆由 | 137, 138, 148, 149
【て】 |  | 二宮淳司 | 150 |  | P31, P33
出口 要 | 70 |  |  | 船見国男 | 158
手島裕之 | P16 | 【ふ】 |  | 府山伸行 | 156
|  | Cheng Xu | 46 | 古井光明 | 46, 74, 98, 154
【と】
道木隆徳 | 143 | 【の】 |  | 【へ】
遠山拓史 | 42 | 野口 修 | 31, 39 | 戸次洋一郎 | 37
時末 光 | 56, 58, 62, 63 | 野田雅史 | 158
| 64, 65 | 野村享平 | 117 | 【ほ】
徳富一敬 | 88 |  |  | 星野敏春 | 113
土公武宜 | 150 | 【は】 |  | 細見和弘 | 143
戸田裕之 | 49, 50, 51, 89 | 灰谷 直 | P27, P29 | 細谷園子 | 67
| 90, 109, 119, 121 | 羽賀俊雄 | 69, 70, 71, 134 | 堀田泰弘 | 87
| P02, P03, P04, P05 |  | P11, P12 | 堀江俊男 | 78, 79
| P06, P10 | 長谷川久司 | P19 | 堀川 宏 | 81
戸高義一 | P07 | 畑山東明 | 99 | 堀川敬太郎 | P32, P34
戸田山厚志 | 100 | R. Paisarn | 17 | 本間寛臣 | 125
富岡昭夫 | 83 | 服部伸郎 | 142
富田友樹 | 59 | 花田拓也 | P20 | 【ま】
|  | 林 登 | 32 | 前園利樹 | 140, 141
【な】 |  | 林 壮一 | 79 | 前田興一 | 30
奈賀正明 | 57 | 林 良彦 | 116 | 前田将克 | 57
氏 名 | 講演番号 | 氏 名 | 講演番号 | 氏 名 | 講演番号
牧清二郎 | 73, 106 | 柳川政洋 | 130, 153 | 渡辺義見 | 72
槙井浩一 | 121, P05 | 柳澤 平 | 97 | 渡辺幸則 | P07
牧野泰育 | 73 | 藪中博文 | 6 | 渡辺英雄 | P13
牧野隼人 | 109 | 山際和久 | 72
斑目広和 | 4 | 山口 毅 | 4, 5
松尾 司 | 116 | 山口貴司 | P20
松木賢司 | 8, 154, 155 | 山口真一 | P31
松木一弘 | 97 | 山崎倫昭 | 22, 23, 24, 25
松澤和夫 | 52, 54, 61 |  | 132, 133, P21, P23
松田健二 | 35, 36, 76, 77 | 山崎泰弘 | 98
| 95, 110, 111, 112 | 山崎歩見 | P07
松田公一 | 72 | 山下友一 | 1
松田眞一 | 115 | 山下 実 | 79
松田鉄平 | 148 | 山地大輔 | 68
松永 格 | 99 | 山田健太郎 | 19
松元一成 | 33 | 山田敬彦 | 86
松元和秀 | 152 | 山本厚之 | 12, 13, 145
松本英幹 | 157 | 山本大介 | 32
真鍋健一 | 18 | 山本 勇 | 90, 119
|  | 山本 信 | P06
【み】
三浦博己 | 14, 16 | 【ゆ】
三久保滋 | 156 | 干 霞 | P14
水谷亮資 | 48 | 湯川伸樹 | 159
溝内政文 | 156
南 朋希 | 154 | 【よ】
箕田 正 | 28, 29 | 楊 続躍 | 14, 16
宮澤靖幸 | 68 | 横田武男 | 61, P15, P16
|  | 横山 隆 | 124
【む】 |  | 吉田 雄 | 8, 15, P28
向山 準 | 1 | 吉田朋夫 | 35
向山友彦 | 90, 119 | 吉田英雄 | 38, 115
宗像照善 | 110 | 吉田 誠 | 99
村井 勉 | 8 | 吉田佳典 | 159
村上忠之 | 43 | 吉原伸二 | 153
村上雅人 | 43, 67, P15, P16 | 吉本慎太郎 | 22, 23, 24, 25
村上浩二 | 136 | 米原牧子 | 47
村上友幸 | P11
【ら】
【も】 |  | T.G. Langdon | 46
茂木徹一 | 75
本橋嘉信 | P19, P20 | 【り】
森 宏治 | 3 | 李 光鎮 | 66
森謙一郎 | 73, 106 | 劉 莉 | 145
【や】 |  | 【わ】
安永将浩 | 47 | 渡部 晶 | 10
安永繁信 | 152 | 渡辺博行 | 11
安野拓也 | 67 | 渡部英男 | 26, 103
八束充保 | 145 | 渡辺良夫 | 29

## 英文プログラム
Program
of
The 108th Conference of Japan Institute of Light Metals
( May, 14-15, 2005, Toyohashi )
1 | Microstructure and characteristics of AZ Mg alloy billet with Ca by vertical semi-continuous casting
・・・・・・・・・・・・・・・・・・・・・・・・・・・・・・・・・・・・・・・・・・・・ T.Yamashita, K.Shimizu and H.Mukaiyama
2 | Casting microstructure and solution treatment behavior of Mg alloy with Ca
・・・・・・・・・・・・・・・・・・・・・・・・・・・・・・・・・・・・・・・・・・・・・・・・・・・・・・・・・・・・・・・・・・・・ T.Suzuki
3 | Mechanical properties of drawn magnesium alloy
・・・・・・・・・・・・・・・・・・・・・・・・・・・・・・・・・・・・・・・・・・・・・・・・・・・・ Y.Oishi, K.Mori and N.Kawabe
4 | Mechanical properties of Ca added AZ31magnesium alloy by forging
・・・・・・・・・・・・・・・・・・・・・・・・・・・・・・・・・・・・・ T.Tsukeda, H.Madarame, T.Yamaguchi and K.Saito
5 | Effect of chip size and consolidation conditions on extrusions of magnesium alloy chips
・・・・・・・・・・・・・・・・・・・・・・・・・・・・・・・・・・・・・ T.Yamaguchi, T.Tsukeda, K.Saito and Y.Kawamura
6 | Texture and mechanical properties of Ti-clad AZ31 magnesium alloy sheets produced by roll-bonding
・・・・・・・・・・・・・・・・・・・・・・・・・・・・・・・・・・・・・・・・ H.Inoue, H.Yabunaka, M.Ishio and T.Takasugi
7 | Change of the mechanical properties and pole figures by cross rolling of AZ31 magnesium alloy sheets
・・・・・・・・・・・・・・・・・・・・・・・・・・・・・・・・・・・・・・・・・・・・・・・・・・・・・・・ H.Samejima and M.Katsuta
8 | Microstructures and tensile properties of extruded Mg-6～9%Al-0.5～1%Zn alloy sheets
・・・・・・・ K.Arai, Y.Yoshida, S.Kamado, Y.Kojima, N.Takatsuji, K.Matsuki, T.Murai and K.Itakura
9 | Damping capacity of Mg-C composites prepared by powder metallurgy process
・・・・・・・・・・・・・・・・・・・・・・・・・・・・・・・・・・・・・・・・ D.Harada, J.Kaneko, M.Sugamata and M.Kubota
10 | Effect of heat treatment on mechanical properties of AZ31 magnesium alloy sheet
・・・・・・・・・・・・・・・・・・・・・・・・・・・・・・・・・・・・・・・・・・・・・・・・ Y.Nakaura, A.Watanabe and K.Ohori
11 | Hardness and microstractural stability of ECAE processed rapidly quenched bulk Mg-Y-Zn alloy
・・・・・・・・・・・・・・・・・・・・・・・・・・・・・・・・・・・・・・・・・・・・・ H.Watanabe, H.Somekawa and K.Higashi
12 | Grain refinement in Ca-added AZ31 magnesium alloy by press bending technique
・・・・・・・・・・・・・・・・・・・・・・・・・・・・・・・・・・・・・・・・・・・・・・ A.Yamamoto, J.Okuda and H.Tsubakino
13 | Recrystallization behavior of high purity polycrysatalline magnesium by rolling
・・・・・・・・・・・・・・・・・・・・・・・・・・・・・・・・・・・・・・・・・・・・・ M.Jotoku, A.Yamamoto and H.Tsubakino
14 | Grain-size dependent high-temperature deformation and dynamic recrystallization behaviors of Mg and Mg alloy
・・・・・・・・・・・・・・・・・・・・・・・・・・・・・・・・・・・・・・・・・・・・・・ H.Miura, X.Yang, J.Xing and T.Sakai
15 | Microstructures-high temperature deformation behavior relationships in rolled sheet of Mg-2.0～4.5%Al-0.7～1.5%Zn alloys
・・・・・・・・・・・・・・・・・・・・・・・・・・・・・・・・・・・・ S.Ito, K.Arai, Y.Yoshida, S.Kamado and Y.Kojima
16 | Microstructural changes in magnesium alloy AZ31 during low temperature superplasticity
・・・・・・・・・・・・・・・・・・・・・・・・・・・・・・・・・・・・・・・・・・・・・・ J.Xing, X.Yang, H.Miura and T.Sakai
17 | Press and blow formings of magnesium foils
・・・・・・・・・・・・・・・・・・・・・・・・・・・・・・・・・・・・・・・・・・・・・・・・・・・・ N.Koga, R.Paisarn and T.Kuan
18 | Effect of temperature condition on deep drawing characteristics of AZ31 magnesium alloy sheet
・・・・・・・・・・・・・・・・・・・・・・・・・・・・・・・・・・・・・・・・・・・・・・・・・・・・・・・ K.Manabe and O.Shimomura
19 | Microstructure evolution in Mg-Gd-Y-Zn-Zr alloys and two-step aging behavior
・・・・・・・・・・・・・・・・・・・・・・・・ K.Yamada, M.Shiono, Y.Okubo, S.Kamado, Y.Kojima and M.Sasajima
20 | The effect of heat treatment on Mg-Gd-Y-Zn-Zr alloy castings
・・・・・・・・・・・・・・・・ Y.Kuroki, T.Ozaki, T.Tanaka, K.Kawabata, M.Shiono, S.Kamado and Y.Kojima
21 | Microstructures and mechanical properties of Mg-Gd-Y-Zn-Zr alloys with different Gd and Y contents
・・・・・・・・・・・・・・・・・・・・・・・ Y.Okubo, M.Shiono, K.Kawabata, S.Kamado, Y.Kojima and M.Sasajima
22 | Development of novel Mg-Zn-RE alloy with long period stacking ordered structure by heat-treatment process
・・・・・・・・・・・・・・・・・・・・・・・・・・・・・・・・・・・・・ M.Yamasaki, T.Anan, S.Yoshimoto and Y.Kawamura
23 | Effect of RE/Zn ratio on microstructure and mechanical properties of Mg-Zn-RE alloys with long-period stacking ordered structure
・・・・・・・・・・・・・・・・・・・・・・・・・・・・・・・・・・・・・・・・・・・・ S.Yoshimoto, M.Yamasaki and Y.Kawamura
24 | Mechanical propeties of Non-LPSO-type Mg-Zn-RE alloys
・・・・・・・・・・・・・・・・・・・・・・・・・・・・・・・・・・・ Y.Shimada, S.Yoshimoto, M.Yamasaki and Y.Kawamura
25 | Effect of additional elements on mechanical properties of Mg-Zn-Y alloys with long-period stacking ordered structure
・・・・・・・・・・・・・・・・・・・・・・・・・・・・・・・・・・・・・・・・・・・・ S.Yoshimoto, M.Yamasaki and Y.Kawamura
26 | Microstructural control by continuous cyclic bending/ageing and fatigue properties in 6000 series aluminum alloys
・・・・・・・・・・・・・・・・・・・・・・・・・・・・・・・・・・・・・・ Y.Takayama, D.Imanishi, H.Kato and H.Watanabe
27 | Observation of intergranular fracture in a T4-tempered Al-Mg-Si alloy sheet caused by bending
・・・・・・・・・・・・・・・・・・・・・・・・・・・・・・・・・・・・・・・・・・ S.Suzuki, H.Tsukahara, G.Itoh and N.Itoh
28 | Bendability of twin roll cast Al-Mg-Si alloy sheets
・・・・・・・・・・・・・・・・・・・・・・・・・・・・・・・・・・・・・・・・・・・・ K.Ueda, M.Asano, T.Minoda and K.Shibue
29 | Effects of centre line segragations on surface quality of Al-Mg-Si TRC strip
・・・・・・・・・・・・・・・・・・・・・・・・・・・・・・・・・・・・・・・・・・ H.Esaki, T.Minoda, K.Ueda and Y.Watanabe
30 | Effects of welding process on formability of Al-Mg-Si alloy sheets
・・・・・・・・・・・・・・・・・・・・・・・・・・・・ M.Asano, H.Uto, K.Tanaka, K.Maeda, M.Kumagai and K.Shibue
31 | Development of Al-Mg alloy sheet metal for high cycle blow forming
・・・・・・・・・・・・・・・・・・・・・・・・・・・・・・・・・・・・・・・・・ H.Kazama, K.Nakao, K.Takata and O.Noguchi
32 | Low-cost application cases of wrought aluminum alloy into automobile parts
・・・・・・・・・・・・・・・・・・・・・・・・・・・・・・・・・・・・・・・・・・・・・・ D.Yamamoto, F.Fukuchi and N.Hayashi
33 | Precipitation structure and tensile properties of Al-Mg-Si(-Ag) alloys with different Mg/Si ratios
・・・・・・・・・・・・・・・・・・・・・・・・・・・・・・・・・・・・・・・・・・・・・・・ I.Matsumoto, S.Hirosawa and T.Sato
34 | Behavior of two types of nano-clusters during two-step aging in Al-Mg-Si alloys
・・・・・・・・・・・・・・・・・・・・・・・・・・・・・・・・・・・・・・・・・・・・・・・・ A.Serizawa, S.Hirosawa and T.Sato
35 | Effect of deformation on precipitation in Al-Mg-Si alloys containing Cu
・・・・・・・・・・・・・・・・・・・・・・・・・・・・・・・ Y.Kurokawa, K.Matsuda, T.Yoshida, Y.Uetani and S.Ikeno
36 | The effect of Ag addition for aging property of Al-Mg-Si alloys containing Mg in excess
・・・・・・・・・・・・・・・・・・・・・・・・・・・・・・・・・ K.Fukaya, K.Matsuda, Y.Himuro, Y.Uetani and S.Ikeno
37 | Precipitation behavior of Zr compounds in Al-Mg-Si alloy containing Zr
・・・・・・・・・・・・・・・・・・・・・・・・・・・・・・・・・・・・・・・・・・・・・・・・・・ Y.Himuro, K.Koyama and Y.Bekki
38 | Texture control and improvement of r-value in Al-Mg-Si alloy sheets by isothermal rolling
・・・・・・・・・・・・・・・・・・・・・・・・・・・・・・・・・・・・・・・・・・・・・・・・・・・・・・・・ H.Tanaka and H.Yoshida
39 | Increase of Lankford value in Al-Mg-Si alloy sheets by asymmetric warm rolling
・・・・・・・・・・・・・・・・・・・・・・・・・・・・・・・・・・・・・・ T.Komatsubara, K.Koyama, O.Noguchi and Y.Ueno
40 | Effect of experimental humidity on the fatigue properties of 6061aluminum alloy sheets
・・・・・・・・・・・・・・・・・・・・・・・・・・・・・・・・・・・・・・・・・・・・・・・・・・・・・・・・ K.Ichitani and k.Koyama
41 | Effect of microstructure on the hydrogen permeation behavior in some aluminum alloys
・・・・・・・・・・・・・・・・・・・・・・・・・・・・・・・・・・・・・・ R.Akagi, T.Izumi, G.Itoh, N.Itoh and Y.Sasaki
42 | Permeation behavior of hydrogen in some extruded aluminum alloys
・・・・・・・・・・・・・・・・・・・・・・・・・・・・・・・・・・・ T.Tohyama, T.Kikuchi, G.Itoh, N.Itoh and Y.Sasaki
43 | Ductility of 5182 aluminum alloy at high temperature
・・・・・・・・・・・・・・・・・・・・・・・・・・・・・ T.Murakami, M.Murakami, M.Otsuka and M.Kikuchi
44 | Superplastic forming simulation of 5083 aluminum alloy
・・・・・・・・・・・・・・・・・・・・・・・・・・・・・・・・・・・・・・・・・・・・・・・・・・・・・・・・・ K.Kubota and T.Tagata
45 | Superplasticity of aluminium sheet clad partially with MMC
・・・・・・・・・・・・・・・・・・・・・・・・・・・・・・・・・・・・・・・・・・・・・・・・・・・・・・・・ S.Kojima and T.Ishikawa
46 | Improving the superplastic properties of Mg-8%Li alloy through processing by ECAP
・・・・・・・・・・・・・・・・・・・・・・・・・・・・・・・・・・・・・・・・・・・・・ M.Furui, C.Xu, T.Langdon and H.Anada
47 | Evaluation method of surface texture for a pure titanium and a titanium nitride coated plates
・・・・・・・・・・・・・・・・・・・・ M.Yonehara, M.Yasunaga, K.Kihara, H.Isono, T.Sugibayashi and N.Igata
48 | Effect of replacement ratio of Fe to Cr on phase constitution and heat treatment behavior of Ti-Cr-Fe-Al alloys
・・・・・・・・・・・・・・・・・・・・・・・・・・・・・・・・・・・・・・・・・・・・・・・・・・・・・・・・ M.Ikeda and R.Mizutani
49 | Mechanical properties of α+β type titanium alloy for biomedical application fabricated by MIM
・・・・・・・・・・・・・・・・・・・・・・ K.Ohnaka, M.Niinomi, T.Akahori, H.Toda, K.Sato, Y.Ito and t.Ozawa
50 | Fatigue characteristics of beta type titanium alloy for biomedical applications under various fatigue conditions
・・・・・・・・・・・・・・・・・・・・・・・・・・・・・・・・・・・ T.Akahori, M.Niinomi, H.Toda, H.Fukui and M.Ogawa
51 | Characterization of deformation behaviors of β type titanium alloys for biomedical applications using in-situ X-ray diffraction analysis
・・・・・・・・・・・・・・・・・・・・・・・・・・・・・・・・・・・・ N.Sakaguchi, M.Niinomi, T.Akahori and H.Toda
52 | Drilling machinability of Mg-Li system alloys
・・・・・・・・・・・・・・・・・・・・・・・・・・・・・・・・ K.Matsuzawa, S.Nagai, M.Ogawa, S.Kamado and Y.Kojima
53 | Tapping of Al-15%SiC alloy
・・・・・・・・・・・・・・・・・・・・・・・・・・・・・・・・・・・・・・・・・・・・・・・・・ K.Sakurai, T.Sawai and K.Adachi
54 | Improvement of pure aluminum drilling by applying ultrasonic torsional vibration
・・・・・・・・・・・・・・・・・・・・・・・・・・・・・・・・・・・・・・・・・・・・ S.Kagawa, M.Ogawa and K.Matsuzawa
55 | Bond strength of phenol-formaldehyde system adhesive of magnesium alloys
・・・・・・・・・・・・・・・・・・・・・・・・・・・・・・・・・・・・・・・・・・・・・・・・ M.Sekiguchi, M.Takaya and C.Otani
56 | Mechanical properties of friction stir welded 2024 aluminum alloy joint
・・・・・・・・・・・・・・・・・・・・・・・・・・・・・・・・・・・・・・・・・・・・・・・ M.Takahashi, K.Katoh and H.Tokisue
57 | Microstructure of 5083 aluminium alloy friction stir processed
・・・・・・・・・・・・・・・・・・・・・・・・・・・・・・・・・・・・・・・・・・・・・・・・ T.Shibayanagi, M.Maeda and M.Naka
58 | Mechanical properties of 5083 aluminum alloy scarf joint by friction stir welding
・・・・・・・・・・・・・・・・・・・・・・・・・・・・・・・・・・・・・・・・・・・・・・・・・・ T.Okawa, k.Katoh and H.Tokisue
59 | Dynamic tensile property of friction stir welded aluminum alloy
・・・・・・・・・・・・・・・・・・・・・・・・・・・・・・・・・・・・ S.Fukumoto, K.Ishida, H.Tsubakino and T.Tomiita
60 | Mechanical properties of friction stir welded joints of 5052 aluminum alloy at elevated temperatures
・・・・・・・・・・・・・・・・・・・・・・・・・・・・・・・・・・・・・・・・ M.Genei, M.Kubota, J.Kaneko and M.Sugamata
61 | Friction stir welding of AZ80 magnesium alloy
・・・・・・・・・・・・・・・・・・・・・・・・・・・・ R.Hirukawa, M.Ogawa, A.Takasaki, T.Yokota and k.Matsuzawa
62 | Mechanical properties of friction stir welded noncombustible magnesium alloy joint
・・・・・・・・・・・・・・・・・・・・・・・・・・・・・・・・・・・・・・・・・・・・・・・・ E.Haruyama, K.Katoh and H.Tokisue
63 | Mechanical properties of friction spot welded AZ31 magnesium alloy joint
・・・・・・・・・・・・・・・・・・・・・・・・・・・・・・・・・・・・・・・・・・・・・・・・ H.Shimizu, K.Katoh and H.Tokisue
64 | Wear resistance of friction surfaced 5052/MMC aluminum alloy
・・・・・・・・・・・・・・・・・・・・・・・・・・・・・・・・・・・・・・・・・・・・・・・・・ D.Nakama, H.Tokisue and K.Katoh
65 | Effect of assist gas flow rate on mechanical properties of welded pure Ti joints using YAG laser
・・・・・・・・・・・・・・・・・・・・・・・・・・・・・・・・・・・・・・・・・・・・・・・・・・ Y.Ito, T.Asahina and H.Tokisue
66 | Effect of welding conditions on the type and morphology of intermetallic compounds formed at the weld interface in Fe/Al laser joints
・・・・・・・・・・・・・・・・・・・・・・・・・・・・・・・・・・・・・・・・・・・・・・・・・・・・・・ K.Lee, T.Arai and S.Kumai
67 | Junction of porous aluminum and solid aluminum by Spark Plasma Sinter-Joining
・・・・・・・・・・・・・・・・・・・・・・・・・・・・・・・・・ S.Hosoya, H.Seki, M.Otsuka, M.Murakami and T.Yasuno
68 | Joining of CP-Ti by using Ti-base laminated filler metal
・・・・・・・・・・・・・・・・・・・・・・・・ Y.Miyazawa, T.Hiraoka, D.Ymaji, K.Kanda, .S. Chang and T.Ariga
69 | Effect of grain size on internal defects of high speed twin-roll cast 6022 aluminum alloy sheets
・・・・・・・・・・・・・・・・・・・・・・・・・・・・・・・・・・・・・・・・・・・・・・・・・・・・ K.Suzuki, S.Kumai and T.Haga
70 | Influence of Fe on Al-Mg-Si alloy strip cast using a high speed twin roll caster
・・・・・・・・・・・・・・・・・・・・・・・・・・・・ T.Haga, M.Ikawa, N.Ohama, K.Deguchi, S.Kumai and K.Suzuki
71 | Influence of roll material and nozzle shape on high speed roll casting
・・・・・・・・・・・・・・・・・・・・・・・・ H.Toshio, I.Masaki, S.Hiroki, K.Yoshiaki, K.Shinzi and S.Kenta
72 | Microstructure and hardness distributions in Al-Al3Fe functionally graded material fabricated by a semisolid forming
・・・・・・・・・・・・・・・・・・・・・・・・・・・・ Y.Watanabe, K.Matsuda, K.Yamagiwa, Y.Fukui and P.Kapranos
73 | Mushy-state forged structure of resistance-heated A357 aluminum alloy
・・・・・・・・・・・・・・・・・・・・・・・・・・・・・・・・・・・・・・・・・・・・ S.Maki, H.Shibata, K.Mori and H.Makino
74 | Semisolid temperature and spherodization of α phase in AC4C aluminum alloy processed by one way torsion
・・・・・・・・・・・・・・・・・・・・・・・・・・・・・・・・・・・・・・・・・・・・・・・・・・・・ N.Sugie, M.Furui and H.Anada
75 | Production of AZ31B magnesium alloy sheet by semisolid casting
・・・・・・・・・・・・・・・・・・・・・・・・・・・・・・・・・・・・・・・・・・・・・・・・・・・・・・・・・・・ F.Kido and T.Motegi
76 | Rheocast of AC4CH aluminum alloy by extrusion process
・・・・・・・・・・・・・・・・・・・・・・・・・・・・・・・・・・・ S.Ohno, Y.Uetani, H.Takagi, K.Matsuda and S.Ikeno
77 | Rheoextrusion of 7075 aluminum alloy
・・・・・・・・・・・・・・・・・・・・・・・・・・・・・・・・・ R.Nagata, Y.Uetani, H.Takagi, K.Matsuda and S.Ikeno
78 | Hot crack evaluation in high pressure Die-casting of light weight alloys
・・・・・・・・・・・・・・・・・・・・・・・・ T.Horie, H.Kawahara, I.Aoi, Y.Sugimoto, Y.Shimizu and H.Iwahori
79 | Effect of iron content on the hot tearing characteristics and mechanical properties in Al-Mg-Mn cast alloys
・・・・ H.Kawahara, T.Horie, I.Aoi, Y.Sugimoto, Y.Shimizu, H.Iwahori, M.Yamashita and S.Hayashi
80 | Effect of additional Fe and Mn on hot tearing on of the high-strength Al-Mg-Si alloy
・・・・・・・・・・・・・・・・・・・・・・・・・・・・・・・・・・・・・・・・・・ H.Nagaumi, S.Suzuki, T.Umeda and T.Okane
81 | Effect of microstructure on the Young's modulus of aluminum alloys for die castings
・・・・・・・・・・・・・・・・・・・・・・・・・・・・・・・・・・・・・・・・ K.Oda, H.Horikawa, M.Shioda and T.Tsuchida
82 | Properties of P/M materials of Al-Mg2Si-transition metal oxide systems processed by mechanical alloying
・・・・・・・・・・・・・・・・・・・・・・・・・・・・・・・・・・・・・・・・ K.Shiina, M.Sugamata, J.Kaneko and M.Kubota
83 | Properties of P/M materials of rapidly solidified Al-Cr alloys containing other transition metals
・・・・・・・・・・・・・・・・・・・・・・・・・・・・・・ M.Kodaira, A.Tomioka, M.Sugamata, J.Kaneko and M.Kubota
84 | Solid state reactions in mechanically alloyed Mg-refractory metal oxide systems
・・・・・・・・・・・・・・・・・・・・・・・・・・・・・・・・・・・・・・・ Y.Konishi, M.Kubota, M.Sugamata and J.Kaneko
85 | Pore morphology and gas permeability of combustion synthesized porous Ti-base ceramic
・・・・・・・・・・・・・・・・・・・・・・・・・・・・・・・・・・・・・・・・・・・・・・・・ M.Kobashi, K.Kuze and N.Kanetake
86 | Influence of particle size of raw materials on the properties of sintered porous aluminium compacts
・・・・・・・・・・・・・・・・・・・・・・・・・・・・・・・・・・・ K.Katou, T.Sonoda, T.Yamada, J.Insu and T.Asahina
87 | Low- and high-temperature environmental embrittlement in TiAl-based intermetallic alloys
・・・・・・・・・・・・・・・・・・・・・・・・・・・・・・・・・・・・・・・・ Y.Kaneno, Y.Hotta, T.Takasugi and M.Kamada
88 | Influence of defects on the mechanical properties of aluminum casting alloy
・・・・・・・・・・・・・・・・・・・・・・・・・・・・・・・・・・・・・・・・・・・・・・・・・・・・・・・・・・ K.Tokutomi and S.Oie
89 | 3D visualization of crack growth in an AC4CH cast aluminum alloy by synchrotron X-ray CT
・・・・・・ L.Qian, H.Toda, T.Ohgaki, K.Uesuki, M.Kobayashi, T.Akahori, M.Niinomi and T.Kobayashi
90 | Relationships between toughness and fracture surface deformation in wrought aluminum alloys
・・・・・・・・ T.Mukaiyama, I.Yamamoto, K.Sakashita, T.Kobayashi, M.Niinomi, H.Toda and T.Akahori
91 | Investigation of the precursor manufacturing method of porous aluminum from machined chips
・・・・・・・・・・・・・・・・・・・・・・・・・・・・・・・・・・・・・・・・・・・・・・・・ S.Tsuda, M.Kobashi and N.Kanetake
92 | Effect of heating temmperature and time on foaming behavior of Al alloy foam
・・・・・・・・・・・・・・・・・・・・・・・・・・・・・・・・・・・・・・・・・・・・・・・・・ M.Ota, M.Kobashi and N.Kanetake
94 | Comprssive properties of Mg hybrid composite reinforced by TiC&Ti
・・・・・・・・・・・・・・・・・・・・・・・・・・・・・・・・・・・・・・・・・・・・・・・ Y.Kajita, M.Kobashi and N.Kanetake
95 | Observation of boride particles / Al-Mg-Si alloy composite microstructure
・・・・・・・・・・・・・・・・・・・・・・・・・・・・・・・・・・・・・・・・・・ T.Saeki, K.Matsuda, H.Uetani and S.Ikeno
96 | Effect and mechanism of reaction heat in pressureless infiltration of aluminum composites
・・・・・・・・・・・・・・・・・・・・・・・・・・・・・・・・・・・・・・・・・・・・・・・ M.Hirako, M.Kobashi and N.Kanetake
97 | Infiltration behavior of molten aluminum alloy to metal preform
・・・・・・・・・・・・・・・・・・・・・・・・・・・・・・・・ G.Sasaki, Y.Choi, T.Fujii, K.Matsugi and O.Yanagisawa
98 | Behavior of reaction products and impregnation of aluminum alloy into recrystallization SiC by Lanxide method
・・・・・・・・・・・・・・・・・・・・・・・・・・・・・・・・・・・・・・・・・・・・・・・・・ Y.Yamazaki, H.Anada and M.Furui
99 | Effect of behavior of generating cavitation on infiltratability by using ultrasonic infiltration method
・・・・・・・・・・・・・・・・・・・・・・・・・・・ T.Matsunaga, K.Ogata, T.Hatayama, K.Shinozaki and M.Yoshida
100 | Rolling and recrystalllization textures in Al alloys having initial textures
・・・・・・・・・・・・・・・・・・・・・・・・・・・・・・・・・・・・・・・・・・・・・・・ A.Todayama, H.Inagaki and S.Kohara
101 | Mechanism of the development of cube recrystallization textures in high purity Al for condenser capacitors
・・・・・・・・・・・・・・・・・・・・・・・・・・・・・・・・・・・・・・・・・・・・・・・・ A.Umezawa, H.Inagaki and S.Suziki
102 | Effect of constraint on rolling texture in aluminum single crystals having 5 degrees ND rotated cube orientation
・・・・・・・・・・・・・・・・・・・・・・・・・・・・・・・・・・・・・・・・・・・・・・・・・・・・・・ K.Kashihara and H.Inagaki
103 | Development of cube oriented grains by means of CCB/Annealing in high purity aluminum sheet and foil
・・・・・・・・・・・・・・・・・・・・・・・・・・・・・・・・・・・・・・ Y.Takayama, Y.Uchiyama, H.Kato and H.Watanabe
104 | Effects of roling conditions onthe change in the relative intensities and strain of low index planes in A1050 sheets
・・・・・・・・・・・・・・・・・・・・・・・・・・・・・・・・・・・・・・・・・・・・・・・・・・・・・・・・・・・・ M.Sudo and T.Obata
105 | Development of Al-Zn-Mg-Cu-Mn-Zr-Ag alloys with ultrahigh tensile strength level of 950MPa
・・・・・・・・・・・・・・・・・・・・・・・・・・・・・・・・ H.Adachi, K.Osamura, K.Kikuchi, A.Tanaka and J.Kusui
106 | Improvement of strength of formed heat-treatable aluminum alloy sheets using resistance heat treatment
・・・・・・・・・・・・・・・・・・・・・・・・・・・・・・・・・・・・・・・・・・・・・・・・・・・ M.Ishiguro, S.Maki and K.Mori
107 | The effect of the Fe and Si ratio on the non-uniform appearance cause of fir tree structure in 1N30 alloy
・・・・・・・・・・・・・・・・・・・・・・・・・・・・・・・・・・・・・・・・・・・・・・・・・・ M.Katano, T.Anami and J.ILjoon
108 | Effect of alloying elements on transition of hydrogen content in aluminum alloys during heat-treatment
・・・・・・・・・・・・・・・・・・・・・・・・・・・・・・・・・・・・・・・・・・・・・・・・・・・・・・・・・・・・ H.Umeda and Y.Kato
109 | 3D visualization of grain boundaries in aluminum alloys by high-resolution X-ray CT
・・・・ M.Kobayashi, H.Makino, H.Toda, T.Ohgaki, K.Uesugi, T.Kobayashi, M.Niinomi and T.Akahori
110 | HRTEM observation of rod-shaped precipitate in over aged Al-Mg-Ge alloy
・・・・・・・・・・・・・・・・・・・・・・・・・・・・・・・・・・・・・・・・ T.Munekata, K.Matsuda, H.Uetani and S.Ikeno
111 | Precipitate sequence of cube-shaped phase using EFTEM in Al-Mg-Si alloy of excess Mg
・・・・・・・・・・・・・・・・・・・・・・・・・・・・・・・・・・・・・・・・・・・・ Y.Ishida, K.Mtsuda, T.Sato and S.Ikeno
112 | TEM observation of precipitates in Al-Mg-Si alloys containing Ag
・・・・・・・・・・・・・・・・・・・・・・・・・・・・・・・・・・・・・・・・・ J.Nakamura, K.Matsuda, T.Sato and S.Ikeno
113 | Computer simulation with many-body interactions for nano-cluster formation in Al-Zn alloys
・・・・・・・・・・・・・・・・・・・・・・・・・・・・・・・ Y.Komiya, S.Hirosawa, F.Nakamura, T.Hoshino and T.Sato
114 | Tensile properties of Al-Zn-Mg (-Ag) alloys with controlled PFZ by aging conditions
・・・・・・・・・・・・・・・・・・・・・・・・・・・・・・・・・・・・・・・・・・・・・・・・・・ T.Ogura, S.Hirosawa and T.Sato
115 | Effect of reversion process on cold workability of an Al-Zn-Mg-Cu alloy in T4 temper
・・・・・・・・・・・・・・・・・・・・・・・・・・・・・・・・・・・・・・・・・・・・・・・・ Y.Nakai, S.Matsuda and H.Yoshida
116 | Effect of Sc addition on aging behavior of 6061 aluminum alloy
・・・・・・・・・・・・・・・・・・・・・・・・・・・・・・・・・・・・・・ T.Nakamura, S.Komatsu, Y.Hayashi and T.Matsuo
117 | Inhomogeneous plastic deformation and stretcher-strain marks in 5083 aluminum alloy
・・・・・・・・・・・・・・・・・・・・・・・・・・・・・・・・・・・・・・・・・・・・・・・・ K.Nomura, T.Agata and Y.Nakayama
118 | Effect of deformation and two-step aging on tensile properties of 6063 aluminum alloy
・・・・・・・・・・・・・・・・・・・・・・・・・・・・・・・・・・・ H.Shimazu , Y.Amemiya, S.Nakanishi and Y.Nakayama
119 | Effect of loading rate on toughness and fracture surface deformation in wrought aluminum alloys
・・・・・・・・・・・・・・・・・・・ T.Mukaiyama, I.Yamamoto, T.Kobayashi, M.Niinomi, H.Toda and T.Akahori
120 | Effects of microstructure on tear toughness of aluminum alloy products
・・・・・・・・・・・・・・・・・・・・・・・・・・・・・・・・・・・・・・・・・・・・・・・・・・・・・・・・・・・・・・・・・・・・ S.Kumai
121 | Internal strain measurement by tracking microstructural features in SR-CT images and its verification by image-based FEM analyses
・・・・・・・・ H.Toda, T.Ohgaki, K.Uesugi, T.Kobayashi, M.Niinomi, T.Akahori, K.Makii and Y.Aruga
122 | First principles calculations on intergranular fracture in aluminum
・・・・・・・・・・・・・・・・・・・・・・・・・・・・・・・・・・・・・・・・・・・・・・・・・・・・・・・・ T.Uesugi and K.Higashi
123 | Characteristics of impact deformation of porus aluminium
・・・・・・・・・・・・・・・・・・・・・・・・・・・・・・・・・・・・・・・・・・・・・・・・・・・・・・・・・・・・・・・・・・・・ K.Ogawa
124 | Effect of compression specimen geometry in the SHPB technique: an experimental approach using 6061-T6 Al alloy
・・・・・・・・・・・・・・・・・・・・・・・・・・・・・・・・・・・・・・・・・・・・・・・・・・・・・・・・・・・・・・・・・・ T.Yokoyama
125 | Impact fracture mechanism of alunuminum alloy
・・・・・・・・・・・・・・・・・・・・・・・・・・・・・・・・・・・・・・・・・・・・・・・・・・・・・・・・・・・ Y.Kanto and H.Homma
126 | Aluminum mass flow in Japan: present condition and assignment
・・・・・・・・・・・・・・・・・・・・・・・・・・・・・・・・・・・・・・・・・・・・・・・・・・・・・・・・・ O.Umezawa and M.Okubo
127 | Problem of zero emission manufacturing system about the current state in the place of rolling and extrusion manufacturing
・・・・・・・・・・・・・・・・・・・・・・・・・・・・・・・・・・・・・・・・・・・・・・・・・・・・・・・・・・・・・・・・・・・・ M.Ootani
128 | The present situation around aluminum dross and the problems about dross treatment process
・・・・・・・・・・・・・・・・・・・・・・・・・・・・・・・・・・・・・・・・・・・・・・・・・・・・・・・・ M.Namba and Y.Kobayashi
129 | Activity results of aluminum can recycling association ** It achieved in 34 years **
・・・・・・・・・・・・・・・・・・・・・・・・・・・・・・・・・・・・・・・・・・・・・・・・・・・・・・・・・・・・・・・・・・ T.Kawamura
130 | Evaluation of recycle possibility of aluminum wrought alloy materials recovered from
・・・・・・・・・・・・・・・・・・・・・・・ M.Ohtaki, M.Yanagawa, M.Shioda, M.Ookubo, T.Ohzono and Y.Tsuzaki
131 | Application of aluminum alloy to fasteners aimed to promote the recycling
・・・・・・・・・・・・・・・・・・・・・・・・・・・・・・・・・・・・・・・・・・・・・・・・・・・・・・・・・・・・・・・・・・・ T.Ohnishi
132 | Effects of additional elements on mechanical properties of heat-resistant Al-Ti-Fe-Cr rapidly solidified powder metallurgy alloys
・・・・・・・・・・・・・・・・・・・・・・・・・・・・・・・・・・・・・・・・・・・・ Y.Nagaishi, M.Yamasaki and Y.Kawamura
133 | High-temperature XPS study on vacuum degassing behavior of Al-Mn-Zr alloy powders
・・・・・・・・・・・・・・・・・・・・・・・・・・・・・・・・・・・・・・・・・・・・・ M.Yamasaki, K.Iwamoto and Y.Kawamura
134 | Improvement of quality and mechanical properties of recycled aluminum alloys using high-speed twin-roll casting
・・・・・・・・・・・・・・・・・・・・・・・・・・・・・・・・・・・・・・・・・・・・・・・・・・・・・・・・・・・・ S.Kumai and T.Haga
135 | Influence of impurity element on plating defect of aluminum alloy
・・・・・・・・・・・・・・・・・・・・・・・・・・・・・・・・・・・・・・・・・・・・・・・・・・・・・・・・・・・・ Y.Kato and H.Umeda
136 | Electroless nickel-phosphorus plating on aluminum alloy and evaluation of its adhering strength
・・・・・・・・・・・・・・・・・・・・・・・・・・・・ K.Murakami, M.Hino, M.Hiramatsu, K.Osamura and T.Kanadani
137 | Forming process of the Cu-Sn alloy on the aluminum by electroplating
・・・・・・・・・・・・・・・・・・・・・・・・・・・・・・・・・・・・・・・・・・・・・・・・・・・・・・・・ T.Fujino and M.Nagasaki
138 | Immobilization of V2O5 on the aluminum by electroplating
・・・・・・・・・・・・・・・・・・・・・・・・・・・・・・・・・・・・・・・・・・・・・・・・・・・・・・・・・ T.Fujino and M.Kogiso
139 | The effects of non-chromate films on properties of pre-coated aluminum fin stock
・・・・・・・・・・・・・・・・・・・・・・・・・・・・・・・・・・・・・・・・・・・・・・・・ T.Sato, M.Kobayashi and M.Kurata
140 | Effects of additives in coating films on optical and general properties of pre-coated aluminum sheet
・・・・・・・・・・・・・・・・・・・・・・・・・・・・・・・・・・・・・・・・・・・・・・・・・・・・・・・・・ T.Maezono and M.Saito
141 | Effects of phisical properties and adhesive property of coating films on formability of pre-coated aluminum sheet(2)
・・・・・・・・・・・・・・・・・・・・・・・・・・・・・・・・・・・・・・・・・・・・・・・・・・・ M.Ohta, T.Maezono and M.Saito
142 | Effect of coating film characteristics on drawing formability of pre-coated aluminum sheets
・・・・・・・・・・・・・・・・・・・・・・・・・・・・・・・・・・・・・・・・・・・・・・・・・・・・・・・ N.Hattori and M.Tanigawa
143 | Effect of resin beads in pre-coating films on anti-scratch preperty of pre-coated aluminium sheets(part Ⅳ)
・・・・・・・・・・・・・・・・・・・・・・・・・・・・・・・・・・・・・・・・・・・・・・・・・・・・・・・・・・ T.Douki and Y.Hosomi
144 | Corrosion resistace of hexavalent chromium free surface treated magnesium alloys
・・・・・・・・・・・・・・・・・・・・・・・・・・・・・・・・・・・・・・・ A.Konno, K.Nishinaka, H.Umehara and M.Takaya
145 | Development of surface characteristics of DLC film on magnesium alloy
・・・・・・・・・・・・・・・・・・・・・・・・・・・・・・・ L.Liu, A.Yamamoto, M.Onoi, M.Yatsuzuka and H.Tsubakino
146 | Surface improvement of aluminum alloy 2024 by preferential removement of intermetallic compounds
・・・・・・・・・・・・・・・・・・・・・・・・・・・・・・・・・・・・・・・・・・・・・・・・・・・・・・・・・・・ O.Seri and F.Hirose
147 | Wear of Wide Peaning and Creaning treatment piston alloy
・・・・・・・・・・・・・・・・・・・・・・・・・ K.Nakamura, T.Kitahara, A.Tanabe, K.Hirawata and E.Shimodaira
148 | Forming process of the chemical conversion coatings on the aluminum in titanium fluoride bath
・・・・・・・・・・・・・・・・・・・・・・・・・・・・・・・・・・・・・・・・・・・・・・・・・・・・・・・・ T.Fujino and T.Matsuda
149 | Characterization of the photocatalyst ability for the TiO2-metal loading coatings on the aluminum
・・・・・・・・・・・・・・・・・・・・・・・・・・・・・・・・・・・・・・・・・・・・・・・・・・・・・・・・・・ T.Fujino and T.Nanba
150 | Influence of homogenizing treatment and heat treatment after brazing on intergranular corrosion susceptibility of Al-Mn-Cu alloy
・・・・・・・・・・・・・・・・・・・・・・・・・・・・・・・・・・・・・・・・・・・・ J.Ninomiya, Y.Oya, S.Tanaka and T.Doko
151 | Effect of Fe content of core on corrosion resisitance of brazing sheets
・・・・・・・・・・・・・・・・・・・・・・・・・・・・・・・・・・・・・・・・・・・・・・・・・・・・ M.Edo, S.Kuroda and M.Asano
152 | Effect of pre-conditions on stretch flangeability of Al-Mg-Si alloys
・・・・・・・・・・・・・・・・・・・・・・・・・・・・・・・・・・・・・・・・・・・・・・・・・・・・・ M.Kazuhide and Y.Shigenobu
153 | Effect of microstructure on tensile properties for Al-Mg-Si system alloy extrusion
・・・・・・・・・・・・・・・・・・・・・・・・・・・・・・・・・・・・・・・・・・・・・・・・ T.Oka, S.Yoshihara and M.Yanagawa
154 | Cast and extrusion of 7003 aluminum alloy billets having complete feathery crystals
・・・・・・・・・・・・・・・・・・・・・・ K.Hirafuki, H.Anada, M.Furui, N.Takatsuji, K.Matsuki and T.Minami
155 | Effects of billet structures and extrusion conditions on hot extrudability of 7003 aluminum alloy
・・・・・・・・・・・・・・・・・・・・・・・・・・・・・・ T.Takagi, N.Takatsuji, K.Matsuki, H.Anada and N.Ohatake
156 | Forging properties of aluminum alloys with microstructure processed by ECAP
・・・・・・・・・・・・・・・・・・・・・・・・・・・・・・・ T.Iwashita, M.Mizouchi, S.Mikubo, Y.Saito and N.Fuyama
157 | The effect of material properties on bottom wrinkling of aluminum alloy sheet for can body
・・・・・・・・・・・・・・・・・・・・・・・・・・・・・・・・・・・・・・・・・・・ Y.Takao, S.Suzuki and .Matsumoto Hideki
158 | Fine grained structure of Mg alloy by hydrogenation treatment
・・・・・・・・・・・・・・・・・・・・・・・・・・・・・・・・・・・・・・・・・・・・・・・・・・・・・・・・・・・ K.Funami and M.Noda
159 | Investigation on deformation analysis method for foam metals
・・・・・・・・・・・・・・・・・・・・・・・・・・・・・・・・・・・・ N.Yukawa, T.Takahashi, Y.Yoshida and T.Ishikawa
P01 | Effect of microstructure of preform on foaming behavior of AZ31 magnesium alloy foam
・・・・・・・・・・・・・・・・・・・・・・・・・・・・・・・・・・・・ Y.Kikuchi, K.Kitazono, E.Sato and K.Kuribayashi
P02 | Surface modification of β type titanium alloy for biomedical applications by alkaline solution treatment
・・・・・・・・・・・・・・・・・・・・・・・・・・・ H.Fukuda, M.Niinomi, T.Akahori, H.Toda, H.Fukui and M.Ogawa
P03 | Wear characteristics of surface-modified β type titanium alloy for biomaterial applications in vitro
・・・・・・・・・・・・・・・・・・・・・・・・ H.Nishimura, M.Niinomi, T.Akahori, H.Toda, H.Fukui and M.Ogawa
P04 | Effect of residual cutting oil in heavily deformed in-situ composite produced by cutting chips of dissimilar metals
・・・・・・・・・・・・・・・・・・・・・・・・・・・・・ J.Sawamura, H.Toda, M.Niinomi, T.Akahori and T.Kobayashi
P05 | In-situ high-resolution X-ray CT observations of compressive and damage behaviour of aluminium foams by local tomography technique
T.Ohgaki, H.Toda, M.Kobayashi, N.Kuroda, K.Uesugi, T.Kobayashi, M.Niinomi, T.Akahori, K.Makii and Y.Aruga
P06 | High resolution visualization and analysis of fatigue-cracked 6061 aluminum alloy by synchrotoron radiation CT
・・・・ S.Yamamoto, H.Toda, T.Ohgaki, M.Kobayashi, M.Ninomi, T.Akahori, T.Kobayashi and K.Uesugi
P07 | Formation of nanocrystalline structure in titanium alloys by heavy deformation.
・・・・・・・・・・・・・・・・・・・ Y.Todaka, M.Umemoto, A.Yamazaki, M.Niinomi, K.Tsuchiya and Y.Watanabe
P08 | Fabrication of aluminum composites by pressureless infiltration using self heat generation
・・・・・・・・・・・・・・・・・・・・・・・・・・・・・・・・・・・・・・・・・・・・・・・ M.Hirako, M.Kobashi and N.Kanetake
P09 | Consolidation of machined aluminum chips by severe plastic deformation process
・・・・・・・・・・・・・・・・・・・・・・・・・・・・・・・・・・・・・・・・・・・・・・・・ S.Tsuda, M.Kobashi and N.Kanetake
P10 | Effects of rapid heating in aging treatment of 6000 series aluminium alloys
・・・・・・・・・・・・・・・・・・・・・・・・・・・・・・ K.Kadoumi, H.Toda, T.Kobayashi, M.Niinomi and T.Akahori
P11 | Experimental model of a high speed twin roll caster with 1500mm of diameter rolls
・・・・・・・・・・・・・・・・・・・・・・・・ T.Haga, M.Ikawa, H.Sakaguchi, T.Murakami, S.Kumai and K.Suzuki
P12 | Investigation of casting conditions on an unequal diameter twin roll caster
・・・・・・・・・・・・・・・・・・・・・・・・・・・・・・・・・・・・・・ T.Haga, M.Ikawa, H.Inui, S.Kumai and K.Suzuki
P13 | Impedance characteristics of aluminum foil for electrolytic capaciter
・・・・・・・・・・・・・・・・・・・・・・・・・・・・・・・・ K.Kadokawa, R.Ichino, M.Okido, M.Endo and H.Watanabe
P14 | Anodization of AZ31 magnesium alloy in alkaline solutions
・・・・・・・・・・・・・・・・・・・・・・・・・・・・・・・・・・・・・・・・・・・・・・ X.Yu, T.Ohira, R.Ichino and M.Okido
P15 | Quantification of various factors affecting microstructure and mechanical properties of FSW joined aluminum alloys
・・・・・・・・・・・・・・・・・・・・・ M.Hirabayashi, H.Uetake, M.Otsuka, T.Yokota, M.Murakami and T.Ueki
P16 | Mechanical properties of friction stir welded 6N01 aluminum alloy joints at high temperature.
・・・・・・・・・・・・・・・・・・・・・・・・ Y.Tejima, A.Fujisaki, M.Otsuka, T.Yokota, M.Murakami and T.Ueki
P17 | Structures of the embrittlement of Al-Mg-Si alloys with excess silicon contents
・・・・・・・・・・・・・・・・・・・・・・・・・・・・・・・・・・・・・・・・・・・・・・・・・・ M.Andoh, K.Asakura and M.Kanno
P18 | Slow strain rate testing of commercial Al-Mg-Si based alloys
・・・・・・・・・・・・・・・・・・・・・・・・・・・・・・・・・・・・・・・・・・・・・・・・・・・・ M.Senoh, F.Seki and M.Kanno
P19 | Microstructure improvement in two metastable β-type titanium alloys
・・・・・・・・・・・・・・・・・・・・・・・・ T.Kokubo, H.Hasegawa, Q.Zhou, G.Itoh, Y.Motohashi and M.Niinomi
P20 | Plastic formability of an AZ31 magnesium alloy subjected a grain refinement
・・・・・・・・・・・・・・・・・・・・・・・・・・・・・・・・・・・・・・ T.Hanada, T.Yamaguchi, G.Itoh and Y.Motohashi
P21 | Air-exposure time dependence of gas desorption of rapidly solidified Al-based alloy powders during vacuum degassing
・・・・・・・・・・・・・・・・・・・・・・・・・・・・・・・・・・・・・・・・・・・・・ K.Iwamoto, M.Yamasaki and Y.Kawamura
P22 | Influence of processing conditions on consolidation process by compressive torsion for magnesium chips
・・・・・・・・・・・・・・・・・・・・・・・・・・・・・・・・・・・・・・・・・・・・・ T.Nakamura, M.Kobashi and N.Kanetake
P23 | Mechanical properties of Mg-Zn-Y-Sn alloys consolidated from rapidly solidified flake
・・・・・・・・・・・・・・・・・・・・・・・・・・・・・・・・・・・・・・・・・・・・ Y.Sakamoto, M.Yamasaki and Y.Kawamura
P24 | The effect of β compound on corrosion behavior of AZ91 magnesium alloy
・・・・・・・・・・・・・・・・・・・・・・・・・・・・・・・・・・・・・・・・・・・ M.Fukuzaki, N.Kono, Y.Tamura and E.Sato
P25 | The effect of Fe/Mn ration on corrosion behavior of AZ91 magnesium alloy
・・・・・・・・・・・・・・・・・・・・・・・・・・・・・・・・・・・・・・・・・・・ M.Fukuzaki, N.Kono, Y.Tamura and E.Sato
P26 | Surface modification of titanium with anodic oxidation method and it's bioactivity
・・・・・・・・・・・・・・・・・・・・・・・・・・・・・・・・・・・・・・・・・・・ H.Shidu, K.Kuroda, R.Ichino and M.Okido
P27 | Influence of manganese on grain size of Mg-Al alloy
・・・・・・・・・・・・・・・・・・・・・・・・・・・・・・・・・・・・・・・・・・・・・・・・・・ T.Haitani, Y.Tamura and N.Kono
P28 | Warm temperature formability of rolled Mg-2.0～4.5%Al-0.7～1.5%Zn alloy sheets
・・・・・・・・・・・・・・・・・・・・・・・・・・・・・・・・・・・・ S.Ito, K.Arai, Y.Yoshida, S.Kamado and Y.Kojima
P29 | Mechanical properties of high-purity Mg-9Al-1Zn alloy
・・・・・・・・・・・・・・・・・・・・・・・・・・・・・・・・・・・・・・・・・・・・・・・・・・ T.Haitani, Y.Tamura and N.Kono
P30 | Relationship between hydrogen gas pressure and permeation behavior in aluminum alloys
・・・・・・・・・・・・・・・・・・・・・・・・・・・・・・・・・・・・・・・・・・・・・ T.Izumi, G.Itoh, N.Itoh and Y.Sasaki
P31 | Formation of the MnO2-boehmite composite film on the aluminum by the hydrothermal method
・・・・・・・・・・・・・・・・・・・・・・・・・・・・・・・・・・・・・・・・・・・・・・・・・・・・・・・ T.Fujino and S.Yamaguchi
P32 | Effect of relative humidity on slow strain rate tensile testing properties of Al-Mg-Si base alloys
・・・・・・・・・・・・・・・・・・・・・・・・・・・・・・・・・・・・・・・・・・・・・ H.Nishio, K.Horikawa and H.Kobayashi
P33 | Forming process of the TiO2-metal loading coatings on anode oxide film of aluminum in the alkaline bath
・・・・・・・・・・・・・・・・・・・・・・・・・・・・・・・・・・・・・・・・・・・・・・・・・・・・・・・・・・・ T.Fujino and K.Kida
P34 | Hydrogen accumulation of bake-hardened Al-Mg-Si alloys by changing the testing mode
・・・・・・・・・・・・・・・・・・・・・・・・・・・・・・・・・・・・・・・・・・・ K.Nakanishi, K.Horikawa and H.Kobayashi
P35 | Microstructure of aluminum and magnesium processed by compressive torsion processing
・・・・・・・・・・・・・・・・・・・・・・・・・・・・・・・・・・・・・・・・・・・・・・・・・・ Y.Kume, K.Makoto and K.Naoyuki
P36 | Compressive properties of Al foam by precursor method
・・・・・・・・・・・・・・・・・・・・・・・・・・・・・・・・・・・・・・・・・ M.Ota, S.Ishida, M.Kobashi and N.Kanetake